## Voute décharge
Ce document est protégé par le droit d’auteur © Henry Thonier - EGF
117 - Voute de décharge en maçonnerie ou en béton non armé | [10 empty] | H. Thonier | 1 | 2 | 3 | 6 | 7 | 8 | 10
[11 empty] | L'auteur n'est pas | fck | fctm | Ecm | ecu2 | ec2 | n | fctk,0,05
Données | [10 empty] | responsable de l'utilisation | 12 | 1.6 | 27 | 3.5 | 2 | 2 | 1.1
Type | 1 |  | 1=béton, 2=maçonnerie | [7 empty] | faite de ce programme | 16 | 1.9 | 29 | 3.5 | 2 | 2 | 1.3
p | 0.165 | MN/m | charge ELU au niveau inférieur de la voûte | [8 empty] | 20 | 2.2 | 30 | 3.5 | 2 | 2 | 1.5
L | 6.53 | m | portée hors tout, compris appuis | [8 empty] | 25 | 2.6 | 31 | 3.5 | 2 | 2 | 1.8
b | 0.18 | m | épaisseur de la voûte et du tirant | [8 empty] | 30 | 2.9 | 33 | 3.5 | 2 | 2 | 2
m | 1 |  | coefficient de frottement | [8 empty] | 35 | 3.2 | 34 | 3.5 | 2 | 2 | 2.2
c | 0.5 |  | coefficient § 6.2.5 (1) de l'EC2 | [8 empty] | 40 | 3.5 | 35 | 3.5 | 2 | 2 | 2.5
sb,lim | 10.2 | suggestion = 12 MPa | contrainte calcul imposée matériau voûte | [8 empty] | 45 | 3.8 | 36 | 3.5 | 2 | 2 | 2.7
a | 0.18 | m | largeur des poteaux | [8 empty] | 50 | 4.1 | 37 | 3.5 | 2 | 2 | 2.9
h | 1 | m | hauteur de la poutre-tirant | [8 empty] | 55 | 4.2 | 38 | 3.1 | 2.2 | 1.75 | 3
d | 0.9 | m | hauteur utile de la poutre-tirant | [8 empty] | 60 | 4.4 | 39 | 2.9 | 2.3 | 1.6 | 3.1
fck | 30 | MPa | résistance béton | [8 empty] | 70 | 4.6 | 41 | 2.7 | 2.4 | 1.45 | 3.2
gC | 1.5 |  | béton de la poutre-tirant | [8 empty] | 80 | 4.8 | 42 | 2.6 | 2.5 | 1.4 | 3.4
fyk | 500 | MPa | limite élastique | [8 empty] | 90 | 5 | 44 | 2.6 | 2.6 | 1.4 | 3.5
gS | 1.15 |  | coefficient acier
Clas | A |  | classe acier
r | 25 | kN/m3 | poids volumique voûte béton | [9 empty] | Vlim | 0.9237888 | MN | = 0,324b.d.(1-fck/250).fck/gC
Cnom | 30 | mm | enrobage
fyd | 434.7826 | MPa | contrainte de calcul de l'acier | [9 empty] | k | euk
k | 1.05 |  | coefficient de pente du diagramme acier | [8 empty] | A | 1.05 | 25
euk | 25 | ‰ | allongement de rupture de l'acier | Résumé des résultats (poutre) | [7 empty] | B | 1.08 | 50
es0 | 2.173913 | ‰ | allongement au changement de pente acier | 8 | nb de barres longitudinales par lit | [6 empty] | C | 1.15 | 75
fcd | 20 | MPa | = fck/gC |  | calculé | Ø | nb | sect. réelle |  |  |  | D | 1 | 75
gG | 1.35 |  | coeff. charges permanentes | As1 | #VALUE! | #VALUE! | #VALUE! | #VALUE! | cm2 | lit supérieur | #VALUE!
Lef | 6.35 | m | = L - a | As2 | #VALUE! | #VALUE! | #VALUE! | #VALUE! | cm2 | lit inférieur | #VALUE!
L5 | 6.17 | m | = L - 2a |  |  |  |  | poids acier | #VALUE! | kg
p3 | 0.0045 | MN/m | poids propre poutre | Asw/s | appui a | L4 | L3
sb,lim | 10.2 | MPa | 0,85(1-fck/250).0,8fck/gC (béton non armé) |  | 0.18 | #VALUE! | #VALUE! | m | longueur d'application
fctm | 2.9 | MPa | EC2 : Tab. 3.1 |  | #VALUE! | #VALUE! | #VALUE! | cm2/m | armatures transversales
fctd | 1.353333 | MPa | = 0,7fctm/gC |  |  | #VALUE! | #VALUE! | poids | #VALUE! | kg | #VALUE!
rc | 25 | kN/m3 | poids volumique béton |  | volume béton : 1.175 | m3 |  |  | #VALUE! | kg/m3
Détail des calculs
L2 | #VALUE! | m | macro | longueur d'appui de la voûte sur la poutre
sn | #VALUE! | MPa | = 0,5p.L/(b.L2) | contrainte verticale sur l'appui de la bielle
cota | #VALUE! |  | = m + c . fctd / sn | EC2 : § 6.2.5 (1)
a | #VALUE! | rd | #VALUE! | inclinaison pied de voûte
sb | #VALUE! | MPa | = sn/sin2a | contrainte bielle ≤10.2 MPa : OK
T | #VALUE! | MN | = 0,5 p.L.cota | effort de traction du tirant
As1_1 | #VALUE! | cm2 | = T / fyd | section de l'armature du tirant (partie haute de la poutre)
f' | #VALUE! | m | = 0,25 L.tana | hauteur de la voûte (partie haute)
p1 | #VALUE! | MN/m | = b.sn | charge de la voûte sur la poutre
L4 | #VALUE! | m | = L2 - a | débord d'appui de la voûte sur la poutre
V1,red | #VALUE! | MN | voir commentaire (avec réduction b) | charge apportée par la voûte (EC2 : § 6.2.3 (8))
L3 | #VALUE! | m | = L - 2L2 | longueur sous voûte
V2 | #VALUE! | MN | = gG.v.b.L32 tana / 12 ou bien = P2 * L3 / 3 | effort tranchant sous poids de la partie sous la voûte
V3 | 0.018741375 | MN | = 0,5 gG.vc.b.h.L5 | effort tranchant du poids propre de la poutre
VRd,max | 0.769824 | MN | = 0,5´0,6 (1-fck/250).fcd.b.(0,9d) | effort tranchant résistant
VEd | #VALUE! | MN | = p1.L4 + V2 + V3 ≤ VRd,max | #VALUE!
VEd,red | #VALUE! | MN | = V1,red + V2 + V3 | effort tranchant avec transmission directe
(Asw/s)min | 1.577441 | cm2/m | = 0,08(fck)0,5.b/fyk | % mini
Asw,1/s | #VALUE! | cm2/m | = VEd,red / (0,9 d.fyd) | armatures d'effort tranchant sur la longueur L4
Asw,2/s | #VALUE! | cm2/m | = (V2 + V3) (0,9 d.fyd) | armatures d'effort tranchant sur la longueur L3
Ag | #VALUE! | cm2 | = T/fyd Eq. 9.3 de NF EN 1992-1-1/NA-2015 | armature de glissement
L6 | #VALUE! | m | = L4 + a/2
p2 | #VALUE! | MN/m | = 0,25gG.v.b.L3.tana | charge maximale de la partie sous la voûte
MEd | #VALUE! | MNm | = p1.L62/2 + p2.Leff2/12 + p3.Leff2/8 | moment (assimiler voûte à triangle de charge)
m | #VALUE! |  | = M /(b.d2.fcd) | moment réduit
x | #VALUE! | m | = 1,25 d.(1 - (1-2m)0,5) | hauteur de béton comprimé
z | #VALUE! | m | = d - 0,4 x | bras de levier
es | #VALUE! | ‰ | = 3,5 (d-x) / x | allongement de l'acier limité à 0,9euk
ss | #VALUE! | MPa | = fyd.[1+(k-1).(es-es0)/(euk-es0)] | contrainte de l'armature
As2 | #VALUE! | cm2 | = MEd / (z.fyd) | armatures de flexion (partie basse de la poutre)
Ma | #VALUE! | MNm | = 0,15 MEd | moment minimal sur appui
m | #VALUE! |  | = Ma /(b.d2.fcd)
x | #VALUE! | m | = 1,25 d.(1 - (1-2m)0,5)
z | #VALUE! | m | = d - 0,4 x
es | #VALUE! | ‰ | = 3,5 (d-x) / x | allongement de l'acier limité à 0,9euk
ss | #VALUE! | MPa | = fyd.[1+(k-1).(es-es0)/(euk-es0)]
As1_2 | #VALUE! | cm2 | = M / (z.fyd)
As1 | #VALUE! | cm2 | = As1,1 + As1,2 | armature totale en partie supérieure
V4 | #VALUE! | MN | = V2 + V3 | effort tranchant à distance L4 (sous la voûte + pp poutre)
Asw/s1 | 1.577441 | cm2/m | = V4 / (0,9 d.fyd) | armatures d'effort tranchant sous la voûte
Ra | 0.5377575 | MN | = 0,5 p.L + 0,5 r.b.h.L | réaction d'appui
Note on B9: Valeurs proposées pour : - maçonnerie : m = 0,5 et c = 0 - béton sur béton non coffré : m = 0,6 et c = 0,2
Note on B11: Contrainte de calcul imposée du matériau de la voûte en MPa : - en béton non armé : 0,85×(1-fck/250)×(0,8fck/gc) - en maçonnerie : 2 MPa à défaut de valeur plus précise
Note on C11: Valeur proposée : 2 MPa pour la maçonnerie ou bien 0,85×(1-fck/250)×(0,8fck/gc) pour du béton non armé
Note on D37: Macro recherchant quelle est la longueur L2 comprise entre a et L/2 telle que la contrainte soit égale à sb,lim
Note on D47: - si 0 £ L4 £ 0,5d : V1 = 0,25 p1.L4 - si 0,25 d £ L4 £ 2d : V1 = p1.d/16 + p1.L42/(4d) - si 2d ≤ L4 : V1 = 17p1.d/16 + p1.(L4 - 2d)

## commentaires
notes sur ferraillage (juillet 2012)
il s'agit plus d'un prédimensionement que d'un projet, certaines vérifications restant à la charge de l'utilisateur:
par construction, il n'y a qu'un seul lit supérieur, déterminé par le nbre d'armatures par lit choisi par l'utilisateur et >= As1
le lit sup comporte des crochets minimum normalisés à 135°
en lit inférieur maximum 3 lits
le 1er lit comporte des crochets comme le LS et sa section vérifie Ag
les 2i et 3i lits sont des barres droites de longueur entre nus d'appuis
aucun contrôle n'est effectué pour les ancrages ni les bonnes règles de construction (distance entre barres…)
le calcul du ferraillage longitudinal est fait avec le 'd' choisi par l'utilisateur.
il doit contrôler la compatibilté de ce 'd' avec le ferraillage calculé.
pour les armatures transversales en fonction du choix nbre de barres par lit, toutes les solutions possibles
du diamètre 6 au diamètre 12, cadres + épingles ou + étriers sont calculées, le choix étant fait sur la solution de
poids minimum. Il n'y a pas de vérification du ratio des diamètres des barres longitudinales et transversales.