## Feuil1
Ce document est protégé par le droit d’auteur © Henry Thonier - EGF
136 - Ancrage des treillis soudé sur appui | [6 empty] | fck | fctm | Ecm | ecu1 | ec1 | ecu2 | ec2 | n
| Données |  |  |  |  | H. Thonier | 12 | 1.6 | 27 | 3.5 | 1.8 | 3.5 | 2 | 2
Ø | 10 | mm | diamètre du fil à ancrer |  |  | L'auteur n'est pas | 16 | 1.9 | 29 | 3.5 | 1.9 | 3.5 | 2 | 2
Øt | 8 | mm | diamètre du fil transversal |  |  | responsable de | 20 | 2.2 | 30 | 3.5 | 2 | 3.5 | 2 | 2
s0 | 150 | mm | dépassement du fil principal au-delà de la dernière soudure |  |  | l'utilisation faite de | 25 | 2.6 | 31 | 3.5 | 2.1 | 3.5 | 2 | 2
a | 185 | mm | ancrage du TS à partir du nu de l'appui |  |  | ce programme | 30 | 2.9 | 33 | 3.5 | 2.2 | 3.5 | 2 | 2
u | 30 | mm | enrobage à l'axe du fil principal |  |  |  | 35 | 3.2 | 34 | 3.5 | 2.25 | 3.5 | 2 | 2
ss | 435 | MPa | contrainte réelle dans le fil principal à l'ancrage |  |  |  | 40 | 3.5 | 35 | 3.5 | 2.3 | 3.5 | 2 | 2
fyk | 500 | MPa | acier |  |  |  | 45 | 3.8 | 36 | 3.5 | 2.4 | 3.5 | 2 | 2
gS | 1.15 |  | " |  |  |  | 50 | 4.1 | 37 | 3.5 | 2.45 | 3.5 | 2 | 2
fck | 25 | MPa | béton |  |  |  | 55 | 4.2 | 38 | 3.2 | 2.5 | 3.1 | 2.2 | 1.75
gC | 1.5 |  | " |  |  |  | 60 | 4.4 | 39 | 3 | 2.6 | 2.9 | 2.3 | 1.6
Ø2 | 12 | mm | barre transversale non soudée en contact avec le fil |  |  |  | 70 | 4.6 | 41 | 2.8 | 2.7 | 2.7 | 2.4 | 1.45
[7 empty] | 80 | 4.8 | 42 | 2.8 | 2.8 | 2.6 | 2.5 | 1.4
| Résultats | [5 empty] | 90 | 5 | 44 | 2.8 | 2.8 | 2.6 | 2.6 | 1.4
As | 0.7853982 | cm2 | section du fil principal
fyd | 434.7826 | MPa | acier |  |  |  | cotq | 1
fcd | 16.66667 | MPa | béton
fctd | 1.213333 | MPa | béton
fbd | 2.73 | MPa | béton |  | Conclusion
Lbd,0/Ø | 39.81526 | pour ss = fyd |  |  | #VALUE!
a2 | 0.775 |  | = 1 - 0,15(u/Ø - 1,5)
K | 0.05 | barre transversale non soudée éventuelle
l | 1.44 | Tab. 8.2
a3 | 0.928 | d°
Lbd | 286.4945 | mm | Eq. 8.3 = 0,25 a2.a3.Ø.ss / fbd
Méthode 1 : L = a + u.cotq ≥ Lbd : ancrage rectiligne sans tenir compte de la soudure
L = a + u.cotq | 215 | mm | KO | < Lbd = 286
Méthode 2 : L ≥ 0,7 Lbd et L ≥ s0 + 5Ø : soudure avec une valeur forfaitaire a4 = 0,7 suivant Tab. 8.2
0,7 Lbd | 200.5462 | mm | OK
s0 + 5Ø | 200 | mm | OK
Méthode 3 : p.Ø.L.fbd/(a2.a3) ≥ As.ss - Fwd : soudure calculée selon § 8.6 (5) et L ≥ s0 + 20
0,25As.fyd | 0.008536937 | MN | coefficient AFCAB = 0,25 au lieu de 0,5 de l'EC2
16As.fcd.Øt / Ø | 0.01675516 | MN
Fwd | 0.008536937 | MN | § 8.6 (2) | = Min[0,5As.fyd ; 16As.fcd.Øt / Ø]
As.ss | 0.03416482 | MN | effort réel
p.Ø.L.fbd/(a2.a3) | 0.02563901 | MN | adhérence de la partie rectiligne
As.ss - Fwd | 0.02562788 | MN | OK
s0 + 20 | 170 | mm | OK
Note on A43: On a pris forfaitairement 20 mm, valeur changeable
Note on B6: En général, s0 = s/2
Note on D14: La barre transversale peut être située au-dessus ou au-dessous du fil à ancrer, mais doit être au contact de celui-ci (chaînage par exemple) Sinon : 0
Note on O18: Peut-on prendre cotq = 2,22 ? En aplication des expressions 9.2 et 9.3 et de l'article 9.3.1.1 (4) : FE = 0,5z.VEd.cotq et FE = VEd.d/z