## Fluage
Ce document est protégé par le droit d’auteur © Henry Thonier - EGF
158 - Fluage |  |  |  |  | H. Thonier |  | asc
§ 5.1.5 et Annex B |  |  |  |  | L'auteur n'est pas | 32,5N | -1
[5 empty] | responsable de | 32,5R | 0
| poutre |  | poutre (ou poteau) ou dalle (ou mur) |  | l'utilisation faite | 42,5N | 0
fck | 50 | MPa |  |  | de ce programme | 42,5R | 1
ciment | 52,5N |  |  |  |  | 52,5N | 1
t | 18250 | jours | = 50 ans |  |  | 52,5R | 1
t0 | 28 | jours | chargement
RH | 50 | % |  |  |  | dalle
b | 0.48 | m |  |  |  | poutre
h | 0.12 | m
fcm | 58 | MPa | = fck + 8
Ec | 39.14176 | GPa | Module tangent = 1,05 Ecm
a1 | 0.7021793 | Expr.B.8c = (35/fcm)0,7 si fcm>35, sinon = 1
a2 | 0.9039159 | Expr.B.8c = (35/fcm)0,2 si fcm>35, sinon = 1
a3 | 0.7768193 | Expr.B.8c = (35/fcm)0,5 si fcm>35, sinon = 1
a | #VALUE! | exposant
ho | 96 | mm | Expr. B.6 = 2Ac/u
toc | #VALUE! | jours | Expr. B.9 | fonction de la classe de ciment
b(fcm) | 2.205948 |  | Expr. B.4 = 16,8/fcm0,5
b(to) | #VALUE! |  | Expr. B.5 = 1 / (1+t00,2)
jRH | 1.597005 |  | Expr. B.3 = {1 - [(1-RH/100).a1/(0,1.h01/3)]}.a2
jo | #VALUE! |  | Expr. B.2 = jRH.b(fcm).b(t0)
bH | 338.2195 | éq. B.8a-b | = 1,5[1+(0,012RH18]h0+250a3 ≤ 1500a4
bc(t,to) | #VALUE! |  | éq. B.7 = [(t-t0)/bH+t-t0)]0,3
bc(∞,to) | 1 |  | d° avec t = ∞
j(t,to) | #VALUE! | éq. B.1 | = j0.bc(t,t0) | coeff. de fluage à 18250 jours
j(∞,to) | #VALUE! | éq. B.2 | = j0.bc(∞,t0) | coeff. de fluage à l'infini
#VALUE!
function "flu" | #VALUE! | at 50 years
Note on C19: = - 1 for class CEM 32.5N = 0 for class CEM 32.5R or 42.5N = 1 for class CEM 42.5R, 52.5N or 52.5R
Note on C21: t0 = t0,T.[9/(2+t0,T1,2)+1]a ≥ 0,5
Note on I3: L'utilisateur est prié de vérifier la pertinence des résultats

## Retrait
Ce document est protégé par le droit d’auteur © Henry Thonier - EGF
Retrait |  |  |  |  | H. Thonier
L'auteur n'est pas
Données |  |  |  |  | responsable de
| dalle |  | poutre (ou poteau) ou dalle (ou mur) |  | l'utilisation faite |  |  | dalle
b | 1 | m | largeur de l'élément |  | de ce programme |  |  | poutre
h | 0.2 | m | longueur de l'élément
ts | 2 | jours | âge du béton en fin de cure |  |  |  |  | 32,5N
t | 12 | jours | âge du béton à la date du calcul |  |  |  |  | 32,5R
Ciment | 42,5N | classe | [5 empty] | 42,5N
RH | 50 | ‰ | humidité relative |  |  |  |  | 42,5R
fck | 25 | MPa | résistance du béton |  |  |  |  | 52,5N
52,5R
Calculs
ho | 200 | mm | = h
ads1 | #VALUE! |  | fonction de la classe de ciment, voir tableau ci-dessous |  |  | Classe | abs | ads
ads2 | #VALUE! |  | d° |  |  | R | 600 | 6 | 42,5 R, 52,5 N, 52,5R
kh | #VALUE! |  | Voir tableau ci-dessous (Tab. 3.3 de l'EC2) |  |  | N | 700 | 4 | 32,5 R, 42,5 N
ecd,o | #VALUE! | ‰ | éq. B.11 = 0,85[(220+110ads1).exp(-ads2.fcm/10)].10-6.bRH |  |  | L | 800 | 3 | 32,5 N
bRH | 1.35625 |  | éq. B.12 = 1,55[1-(RH/100)3]
bds(t,ts) | 0.0812103 |  | éq. 3.10 = (t-ts)/(t-ts+0,04h01,5) |  |  |  |  | kh
eca(∞) | 0.0375 | ‰ | Formule 3.12 = 2,5(fck-10).10-6 |  |  |  | 0 | 1
bas(t) | 0.4998365 |  | Formule 3.13 = 1 - exp(-0,2t0,5) |  |  |  | 100 | 1
ecd(t) | #VALUE! | ‰ | #VALUE! | Formule 3.9 = bds(t,ts).kh.ecd,0 |  |  | 200 | 0.85
eca(t) | 0.01874387 | ‰ | 49.98% | Formule 3.11 = bas(t).eca(∞) |  |  | 300 | 0.75
ecs(t) | #VALUE! | ‰ | #VALUE! | Formule 3.8 = ecd + eca |  |  | 500 | 0.7
ecd(∞) | #VALUE! | ‰ | retrait de dessiccation à l'infini = ecd,0.kh |  |  |  | 1000 | 0.7
eca(∞) | 0.0375 | ‰ | #VALUE!
ecs(∞) | #VALUE! | ‰ | retrait total à l'infini = ecd + eca
ecs(t)/ecs(∞) | #VALUE! | du retrait total
Note on D16: = 3 for a cement of class CEM 32.5N = 4 for a cement of class CEM 32.5R or 42.5N = 6 for a cement of class CEM 42.5R, 52.5N or 52.5R
Note on D17: = 0,13 for a cement of class CEM 32.5N = 0,12 for a cement of class CEM 32.5R or 42.5N = 0,11 for a cement of class CEM 42.5R, 52.5N or 52.5R
Note on D18: = 1 for h0 ≤ 100 mm = 0,85 for h0 = 200 mm = 0,75 for h0 = 300 mm = 0,70 for h0 ≥ 500 mm Linear interpolation is possible
Note on H3: L'utilisateur est prié de vérifier la pertinence des résultats