## Feuil1
Ce document est protégé par le droit d’auteur © Henry Thonier - EGF
178-Poteau encuvé en tête de pieu | [5 empty] | L'auteur n'est pas
responsablde de
Poteau | [5 empty] | l'utilisation faite
a | 0.7 | m | côté du poteau carré |  |  | de ce programme
NG | 8 | MN | charge permanente en pied de poteau |  |  | H. Thonier
NQ | 3 | MN | charge variable en pied de poteau
gG | 1.35 |  | coefficient sur les charges permanentes
gQ | 1.5 |  | coefficient sur les charges variables |  |  |  | Caractéristiques des bétons
Y2 | 0.3 |  | coefficient de combinaison quasi-permanente |  |  |  | fck | fctm | Ecm | ecu1 | ec1 | ecu2 | ec2 | n
ec2 | 2 | ‰ | raccourcissement limite du béton du poteau avant fluage |  |  |  | 12 | 1.6 | 27 | 3.5 | 1.8 | 3.5 | 2 | 2
n | 0.2 |  | coefficient de Poisson du béton |  |  |  | 16 | 1.9 | 29 | 3.5 | 1.9 | 3.5 | 2 | 2
he | 1.2 | m | hauteur d'encastrement du poteau dans le pieu |  |  |  | 20 | 2.2 | 30 | 3.5 | 2 | 3.5 | 2 | 2
fck,1 | 35 | MPa | résistance du béton du poteau |  |  |  | 25 | 2.6 | 31 | 3.5 | 2.1 | 3.5 | 2 | 2
gC | 1.5 |  | coefficient béton |  |  |  | 30 | 2.9 | 33 | 3.5 | 2.2 | 3.5 | 2 | 2
classe | 42.5R |  | classe ciment |  |  |  | 35 | 3.2 | 34 | 3.5 | 2.25 | 3.5 | 2 | 2
RH | 80 |  | taux d'humidité |  |  |  | 40 | 3.5 | 35 | 3.5 | 2.3 | 3.5 | 2 | 2
c | 0.4 |  | coefficient de frottement (§ 6.2.5 (2)) |  |  |  | 45 | 3.8 | 36 | 3.5 | 2.4 | 3.5 | 2 | 2
m | 0.7 |  | coefficientde contrainte normale (§ 6.2.5 (2)) |  |  |  | 50 | 4.1 | 37 | 3.5 | 2.45 | 3.5 | 2 | 2
[7 empty] | 55 | 4.2 | 38 | 3.2 | 2.5 | 3.1 | 2.2 | 1.75
Pieu | [6 empty] | 60 | 4.4 | 39 | 3 | 2.6 | 2.9 | 2.3 | 1.6
diamètre D | 1.4 | m |  |  |  |  | 70 | 4.6 | 41 | 2.8 | 2.7 | 2.7 | 2.4 | 1.45
fck,2 | 27 | MPa | résistance du béton de pieu |  |  |  | 80 | 4.8 | 42 | 2.8 | 2.8 | 2.6 | 2.5 | 1.4
Ø | 16 | mm | diamètre de l'armature des cerces |  |  |  | 90 | 5 | 44 | 2.8 | 2.8 | 2.6 | 2.6 | 1.4
s | 0.2 | m | espacement des cerces
r | 0.63 | m | rayon des cerces
32.5N
| pour info | [11 empty] | 32.5R
si r = | 4% | % arm.poteau | [10 empty] | 42.5N
NRd = | 19.95933 | = Ac.fcd+r.Ac.fyd | [10 empty] | 42.5R
52.5N
52.5R
Résultats
j0 | #VALUE! |  | coefficient de fluage du poteau
NEd | 15.3 | MN | charge en pied de poteau en ELU = gG.G + gQ.Q
jeff | #VALUE! |  | = j0.(NG+Y2.NQ)/(gG.NG+gQ.NQ)
n | 6 |  | nombre de cerces = he/s
fctk0,05,1 | 2.24 | MPa | poteau = 0,7fctm,1
fctk0,05,2 | 1.82 | MPa | pieu = 0,7fctm,2
fctd | 1.213333 | MPa | = Min[fctk0,05,1 ; fctk0,05,2]/gC
rc = 2a/p | 0.4456338 | m | rayon équivalent du poteau (cercle de même périmètre)
As = n.p.Ø2/4 | 12.06372 | cm2 | aire des cerces sur la hauteur de l'encuvement
itérations
et = n.ec2.(1+jeff) | #VALUE! | #VALUE! | #VALUE! | ‰ | gonflement latéral (la contrainte du poteau est constante sur la hauteur d'encastrement)
es = et | #VALUE! | #VALUE! | #VALUE! | ‰ | allongement des cerces dû au gonflement
ss = Es. et | #VALUE! | #VALUE! | #VALUE! | MPa | contrainte de traction des cerces
Fs = As.ss | #VALUE! | #VALUE! | #VALUE! | MN | effort de traction dans les cerces
Fr = Fs./r | #VALUE! | #VALUE! | #VALUE! | MN/m | effort radial des cerces sur le béton
sn = (Fr/he).(r/rc) | #VALUE! | #VALUE! | #VALUE! | MPa | contrainte radiale des cerces sur le poteau
NR1 = 0,5*4a.he.(c.fctd + m.sn) | #VALUE! | #VALUE! | #VALUE! | MN | demi-effort résistant de frottement transmis par les faces du poteau
NEd,r = NEd - NR1 | #VALUE! | #VALUE! | #VALUE! | MN | effort de compression en pied de poteau
sc = NEd,r/a2 | #VALUE! | #VALUE! | #VALUE! | MPa | contrainte de compression en pied de poteau
fck,c = fck.(1+5*sn/fck) | #VALUE! | #VALUE! | #VALUE! | MPa | contrainte de béton confiné (Eq. 3.24)
ec2,c = ec2.(fck,c/fck)2 | #VALUE! | #VALUE! | #VALUE! | ‰ | raccourcissement du béton confiné (Eq. 3.26)
fcd,c = fck,c/gC | #VALUE! | #VALUE! | #VALUE! | MPa | contrainte de compression limite
Ac1/Ac0 = 0,5D2/a2 | 2 | 2 | 2 |  | rapport des sections homothétiques (§ 6.7)
srdu = fcd,c.(Ac1/Ac0)0,5 | #VALUE! | #VALUE! | #VALUE! | MPa | contrainte résistante en pied de poteau (§ 6.7)
NRd,confiné | #VALUE! | #VALUE! | #VALUE! | MN | efort résistant du pied de poteau confiné
A-t-on sc < srdu | #VALUE! | #VALUE! | #VALUE! | #VALUE!