## Feuil1
| Ce document est protégé par le droit d’auteur © Henry Thonier - EGF | [9 empty] | H. Thonier
203 - Classes d'exposition | [10 empty] | L'auteur n'est pas | TabXCB | Classe d’exposition | [18 empty] | Caractéristiques des bétons
[11 empty] | responsable de | colonne |  | 1 | 2 | 3 | 4 | 5 | 6 | 7 | 8 | 9 | 10 | 11 | 12 | 13 | 14 | 15 | 16 | 17 | 18 | fck | fctm | Ecm | ecu1 | ec1 | ecu2 | ec2 | n
Données | [10 empty] | l'utilisation faite | BA |  | X0 | XC1 | XC2 | XC3 | XC4 | XD1 | XD2 | XD3 | XS1 | XS2 | XS3 | XF1 | XF2 | XF3 | XF4 | XA1 | XA2 | XA3 | 12 | 1.6 | 27 | 3.5 | 1.8 | 3.5 | 2 | 2
|  | classes choisies | XC4 | XS2 | XA2 | [5 empty] | de ce programme | S1 | mm | 10 | 10 | 10 | 10 | 15 | 20 | 25 | 30 | 20 | 25 | 30 | [7 empty] | 16 | 1.9 | 29 | 3.5 | 1.9 | 3.5 | 2 | 2
[12 empty] | S2 | mm | 10 | 10 | 15 | 15 | 20 | 25 | 30 | 35 | 25 | 30 | 35 | [7 empty] | 20 | 2.2 | 30 | 3.5 | 2 | 3.5 | 2 | 2
|  | BA/BP | BA | béton armé (BA) ou précontraint (BP) | [7 empty] | S3 | mm | 10 | 10 | 20 | 20 | 25 | 30 | 35 | 40 | 30 | 35 | 40 | [7 empty] | 25 | 2.6 | 31 | 3.5 | 2.1 | 3.5 | 2 | 2
|  | Préfa ou non | 1 | préfabriqué = 1, sinon = 0 | [6 empty] | En conformité avec : | S4 | mm | 10 | 15 | 25 | 25 | 30 | 35 | 40 | 45 | 35 | 40 | 45 | [7 empty] | 30 | 2.9 | 33 | 3.5 | 2.2 | 3.5 | 2 | 2
| #VALUE! |  | NAF1 | à ne renseigner que pour la préfa | [6 empty] | NF EN 206-1 - avril 2004 | S5 | mm | 15 | 20 | 30 | 30 | 35 | 40 | 45 | 50 | 40 | 45 | 50 | [7 empty] | 35 | 3.2 | 34 | 3.5 | 2.25 | 3.5 | 2 | 2
|  | fck | 40 | MPa | #VALUE! | [5 empty] | NF EN 1992-1-1 - octobre 2005 | S6 | mm | 20 | 25 | 35 | 35 | 40 | 45 | 50 | 55 | 45 | 50 | 55 | [7 empty] | 40 | 3.5 | 35 | 3.5 | 2.3 | 3.5 | 2 | 2
|  | dup | 50 | ans | durée d'utilisation de projet | [5 empty] | NF EN 1992-1-1/NA - mars 2007 | [20 empty] | 45 | 3.8 | 36 | 3.5 | 2.4 | 3.5 | 2 | 2
|  | liant | 0 | =1 si CEMI sans cendres volantes, sinon 0 | [27 empty] | 50 | 4.1 | 37 | 3.5 | 2.45 | 3.5 | 2 | 2
|  | compact | 0 | = 1 si dalle ou préfa, sinon = 0 | [6 empty] | Pour les ouvrages | [20 empty] | 55 | 4.2 | 38 | 3.2 | 2.5 | 3.1 | 2.2 | 1.75
|  | dmax | 25 | = dimension du plus gros granulat | [6 empty] | relevant du | TabXCP | Classe d’exposition béton précontraint | [18 empty] | 60 | 4.4 | 39 | 3 | 2.6 | 2.9 | 2.3 | 1.6
[11 empty] | fascisule 65 du CCTG | colonne |  | 1 | 2 | 3 | 4 | 5 | 6 | 7 | 8 | 9 | 10 | 11 | 12 | 13 | 14 | 15 | 16 | 17 | 18 | 70 | 4.6 | 41 | 2.8 | 2.7 | 2.7 | 2.4 | 1.45
1 - Conditions de fabrication du béton | [10 empty] | voir prexcriptions | BA |  | X0 | XC1 | XC2 | XC3 | XC4 | XD1 | XD2 | XD3 | XS1 | XS2 | XS3 | XF1 | XF2 | XF3 | XF4 | XA1 | XA2 | XA3 | 80 | 4.8 | 42 | 2.8 | 2.8 | 2.6 | 2.5 | 1.4
|  | classes d'environnement : | XC4 | XS2 | XA2 |  |  | Envel. |  |  | complémentaires | S1 | mm |  | 10 | 15 | 15 | 25 | 30 | 35 | 40 | 30 | 35 | 40 | [7 empty] | 90 | 5 | 44 | 2.8 | 2.8 | 2.6 | 2.6 | 1.4
|  | fck,min | #VALUE! | #VALUE! | #VALUE! | #VALUE! | #VALUE! | #VALUE! | MPa |  | dans le Fascicule 65 | S2 | mm |  | 15 | 25 | 25 | 30 | 35 | 40 | 45 | 35 | 40 | 45
|  | liant éq. | #VALUE! | #VALUE! | #VALUE! |  |  | #VALUE! | kg/m3 |  |  | S3 | mm |  | 20 | 30 | 30 | 35 | 40 | 45 | 50 | 40 | 45 | 50
|  | E/C | #VALUE! | #VALUE! | #VALUE! | #VALUE! | #VALUE! | #VALUE! | rapport eau/ciment |  |  | S4 | mm |  | 25 | 35 | 35 | 40 | 45 | 50 | 55 | 45 | 50 | 55 | [14 empty] | dmax
|  | air mini | #VALUE! | #VALUE! | #VALUE! | #VALUE! | #VALUE! | #VALUE! | % |  | #VALUE! | S5 | mm |  | 30 | 40 | 40 | 45 | 50 | 55 | 60 | 50 | 55 | 60 | [14 empty] | 12.5
[11 empty] | #VALUE! | S6 | mm |  | 35 | 45 | 45 | 50 | 55 | 60 | 65 | 55 | 60 | 65 | [14 empty] | 14
[32 empty] | ligne | #VALUE! | #VALUE! | #VALUE! | #VALUE! | #VALUE! |  | 16
2 - Paramètres nécessaires pour les calculs de structure selon l'Eurocode 2 | [31 empty] | colonne | #VALUE! | #VALUE! | #VALUE! | #VALUE! | #VALUE! |  | 22.4
|  | classes d'environnement : | XC4 | XS2 | XA2 | [6 empty] | TabXmod |  | Classe d’exposition béton armé | [24 empty] | 25
|  | classes structurales : | #VALUE! | #VALUE! | #VALUE! |  |  | Envel. | [5 empty] | X0 | XC1 | XC2 | XC3 | XC4 | XD1 | XD2 | XD3 | XS1 | XS2 | XS3 | XF1 | XF2 | XF3 | XF4 | XA1 | XA2 | XA3 | [7 empty] | 31.5
|  | cmin,dur | #VALUE! | #VALUE! | #VALUE! |  |  | #VALUE! | mm | enrobage minimal pour la durabilité |  | fck | MPa |  | 20 | 20 | 25 | 25 | 25 | 30 | 35 | 30 | 30 | 35 | 25 | 25 | 30 | 30 | 30 | 35 | 40
[12 empty] | liant éq. | kg/m3 | 150 | 260 | 260 | 280 | 280 | 280 | 330 | 350 | 330 | 330 | 350 | 280 | 300 | 315 | 340 | 330 | 350 | 385 |  |  | BA |  | 1 |  | NAF1
|  |  | fck | #VALUE! | MPa | résistance à la compression | [5 empty] | E/C |  |  | 0.65 | 0.65 | 0.6 | 0.6 | 0.6 | 0.55 | 0.5 | 0.55 | 0.55 | 0.5 | 0.6 | 0.55 | 0.55 | 0.45 | 0.55 | 0.5 | 0.45 |  |  | BP |  | 2 |  | NAF2
|  |  | fctm | 3.5 | MPa | résistance à la traction | [5 empty] | air mini | % | [12 empty] | 4% | 4% | 4% | [7 empty] | 3
|  |  | Ecm | 35 | GPa | module d'Young | [27 empty] | 0 |  | 4
|  |  | ec1 | 2.3 | ‰ | diagramme de Sargin | [27 empty] | 1
|  |  | ecu1 | 3.5 | ‰ | d° | [5 empty] | TabXmodP |  | Classe d’exposition béton précontraint
|  |  | ec2 | 2 | ‰ | diagramme parabole-rectangle | [7 empty] | X0 | XC1 | XC2 | XC3 | XC4 | XD1 | XD2 | XD3 | XS1 | XS2 | XS3 | XF1 | XF2 | XF3 | XF4 | XA1 | XA2 | XA3
|  |  | ecu2 | 3.5 | ‰ | d° | [5 empty] | fck | MPa |  | 20 | 20 | 25 | 25 | 25 | 30 | 35 | 30 | 30 | 35 | 25 | 25 | 30 | 30 | 30 | 35 | 40 |  | #VALUE! | #VALUE! | #VALUE! | #VALUE! | #VALUE!
|  |  | n | 2 |  | exposant du diagramme PR | [5 empty] | liant éq. | kg/m3 |  | 300 | 300 | 300 | 300 | 300 | 330 | 350 | 330 | 330 | 350 | 300 | 300 | 315 | 340 | 330 | 350 | 385
[12 empty] | E/C |  |  | 0.65 | 0.65 | 0.6 | 0.6 | 0.6 | 0.55 | 0.5 | 0.55 | 0.55 | 0.5 | 0.6 | 0.55 | 0.55 | 0.45 | 0.55 | 0.5 | 0.45 |  |  | na
[12 empty] | air mini | % | [12 empty] | 4% | 4% | 4% | [5 empty] | 1
3 - Rappels | [7 empty] | Béton non armé ou béton armé air très sec | X0 | 1 | [23 empty] | 0
[8 empty] | Sec ou humide en permanence | XC1 | 2 | Corrosion
[8 empty] | Humide, rarement sec | XC2 | 3 | induite par
[8 empty] | Humide modéré | XC3 | 4 | carbonatation | TabXmodfA |  | Classe d’exposition béton armé en préfa
[8 empty] | Alternativement humide et sec | XC4 | 5 |  |  |  | X0 | XC1 | XC2 | XC3 | XC4 | XD1 | XD2 | XD3 | XS1 | XS2 | XS3 | XF1 | XF2 | XF3 | XF4 | XA1 | XA2 | XA3
[8 empty] | Humidité modérée | XD1 | 6 | Corrosion induite par les | fck | MPa | 20 | 25 | 30 | 35 | 35 | 35 | 35 | 40 | 35 | 40 | 40 | 35 | 35 | 35 | 35 | 35 | 35 | 40
[8 empty] | Humide, rarement sec | XD2 | 7 | chlorures ayant une origine | abso.eau | % |  | 7 | 6 | 6 | 5 | 6 | 5 | 5 | 6 | 6 | 4 | 6 | 5 | 5 | 4 | 6 | 5 | 4
[8 empty] | Alternativement humide et sec | XD3 | 8 | autre que marine | E/C |  |  | 0.6 | 0.55 | 0.5 | 0.5 | 0.5 | 0.5 | 0.45 | 0.45 | 0.45 | 0.4 | 0.5 | 0.5 | 0.45 | 0.4 | 0.5 | 0.45 | 0.4
[8 empty] | Air avec selmarin, mais pas en contact avec l'eau d emer | XS1 | 9 | Corrosion induite par les | air mini | % | [12 empty] | 4% | 4% | 4%
[8 empty] | Immergé en permanence | XS2 | 10 | chlorures présents
[8 empty] | Zones de marange, projections ou embruns | XS3 | 11 | dans l'eau de mer
[8 empty] | Saturation modérée en eau sans agent de déverglaçage | XF1 | 12 | Attaques gel/dégel | TabXmodfP |  | Classe d’exposition béton précontraint en préfa
[8 empty] | Saturation modérée en eau avec agent de déverglaçage | XF2 | 13 | avec ou sans agent |  |  | X0 | XC1 | XC2 | XC3 | XC4 | XD1 | XD2 | XD3 | XS1 | XS2 | XS3 | XF1 | XF2 | XF3 | XF4 | XA1 | XA2 | XA3
[8 empty] | Forte saturation en eau sans agent de déverglaçage | XF3 | 14 | de déverglaçage | fck | MPa |  | 30 | 30 | 35 | 35 | 35 | 35 | 40 | 35 | 40 | 40 | 35 | 35 | 35 | 35 | 35 | 35 | 40
[8 empty] | Forte saturation en eau avec agent de déverglaçage ou eau de mer | XF4 | 15 |  | abso.eau | %
[8 empty] | Environnement à faible agressivité chimique | XA1 | 16 |  | E/C |  |  | 0.6 | 0.55 | 0.5 | 0.5 | 0.5 | 0.5 | 0.45 | 0.45 | 0.45 | 0.4 | 0.5 | 0.5 | 0.45 | 0.4 | 0.5 | 0.45 | 0.4
[8 empty] | Environnement à agressivité chimique modérée | XA2 | 17 | Attaques chimiques | air mini | % | [12 empty] | 4% | 4% | 4%
[8 empty] | Environnement à forte agressivité chimique | XA3 | 18
Note on D9: En préfa, NAF1 ou NAF2 suivant NF EN 206-1
Note on D10: Résistance sur cylindre
Note on D11: 50 ans en général , sauf ouvrages d'art : 100 ans
Note on E14: Pour dmax <= 12,5, taper 12,5 Pour dmax >= 31,5, taper 31,5
Note on L2: L'utilisateur est prié de vérifier la pertinence des résultats