## Calculs
Ce document est protégé par le droit d’auteur © Henry Thonier - EGF
214 - Calcul eu feu des dalles | [13 empty] | L'auteur n'est pas
1 - Calcul de la température - Formules (7.1) à (7.10) - 1, 2, 3 et 4 faces au feu | [13 empty] | responsable de
2 - Moment résistant positif d'une dalle | [13 empty] | l'usage fait
3 - Moment résistant négatif d'une dalle | [13 empty] | de ce programme
4 - Effort résistant d'un voile avec feu sur deux faces - Compression simple - Hors flambement | [13 empty] | H. Thonirer
CEN/TC250/SC2/WG1/TG5
Jesper Frøbert Jensen, 2018-01-31
[11 empty] | Formules - EC2 - 2020 - Draft 5 (2021) | [6 empty] | 1 | 2 | 3 | 4 | 5 | 6
[7 empty] | "tM" | bm | [8 empty] | Béton |  | Températures q en °C
Une face | [6 empty] | R | épaiss.min | [8 empty] | x (mm) | 30 | 60 | 90 | 120 | 180 | 240
[7 empty] | min | mm | [8 empty] | 0 | 745 | 895 | 970 | 1010 | 1080 | 1128
[7 empty] | 30 | 60 |  | DR | 720 | sec | constante |  |  |  | 10 | 500 | 680 | 775 | 835 | 925 | 995
[7 empty] | 60 | 70 |  | r | 2.5 | t/m3 | densité béton |  |  |  | 20 | 335 | 507 | 612 | 690 | 792 | 865
[7 empty] | 90 | 100 |  | cp | 1000 | J/kg°C | chaleur spécifique (valeur 1000) |  |  |  | 30 | 225 | 392 | 494 | 565 | 678 | 752
[7 empty] | 120 | 120 |  | l | 0.75 | W/m°C | conductivité thermique (valeur 0,75) |  |  |  | 40 | 150 | 293 | 392 | 470 | 570 | 650
Deux faces opposées | [5 empty] | dalle | 180 | 150 |  | k = r.cp/l | 3300000 | sec/m |  |  |  |  | 50 | 113 | 219 | 307 | 380 | 490 | 562
[7 empty] | 240 | 200 | [8 empty] | 60 | 87 | 165 | 251 | 315 | 413 | 490
[6 empty] | voile |  |  |  | R en secondes | [6 empty] | 70 | 67 | 128 | 196 | 260 | 355 | 428
[10 empty] | y, z, y', z' en m | [6 empty] | 80 | 50 | 104 | 153 | 210 | 304 | 378
Trois faces | [9 empty] | ac = 0,04 m si R ≤ 3 600 s (1 h) | [6 empty] | 90 | 40 | 91 | 123 | 175 | 255 | 332
[10 empty] | ac = 0,10 m si R > 3 600 s (1 h) | [6 empty] | 100 | 35 | 78 | 103 | 147 | 220 | 295
[17 empty] | 110 | 30.78125 | 65.3125 | 90.40625 | 128.78125 | 193 | 266.40625
Quatre faces | [16 empty] | 120 | 26.875 | 54.25 | 79.375 | 112.875 | 177.5 | 241.375
[8 empty] | 1 face | y = | 0 | m | h = | 0.35 | m |  |  | 130 | 23.28125 | 44.8125 | 69.90625 | 99.28125 | 160.75 | 219.90625
[8 empty] | dalle | t | R | q1(y,R) | kc,sil | kc,cal | ks,A | ks,BC |  | 140 | 20 | 37 | 62 | 88 | 147 | 202
[8 empty] | 1 | 30 | 1800 | #VALUE! | #VALUE! | #VALUE! | #VALUE! | #VALUE! |  | 150 | 20 | 30.8125 | 55.65625 | 79.03125 | 136.25 | 187.65625
[8 empty] | 2 | 60 | 3600 | #VALUE! | #VALUE! | #VALUE! | #VALUE! | #VALUE! |  | 160 | 20 | 25.5 | 50.875 | 72 | 127 | 176.125
[8 empty] | 3 | 90 | 5400 | #VALUE! | #VALUE! | #VALUE! | #VALUE! | #VALUE! |  | 170 | 20 | 23 | 47.65625 | 67.375 | 121.125 | 168.34375
[8 empty] | 4 | 120 | 7200 | #VALUE! | #VALUE! | #VALUE! | #VALUE! | #VALUE! |  | 180 | 20 | 20 | 46 | 65 | 118 | 164
[8 empty] | 5 | 180 | 10800 | #VALUE! | #VALUE! | #VALUE! | #VALUE! | #VALUE! |  | 190 | 20 | 20 | 44 | 62 | 114 | 158
[8 empty] | 6 | 240 | 14400 | #VALUE! | #VALUE! | #VALUE! | #VALUE! | #VALUE! |  | 200 | 20 | 20 | 42 | 60 | 110 | 152
[9 empty] | y = | 0 | m |  | h = 2w = | 0.35 | m |  | Coefficient de réduction béton kc(q), ec2, ecu2
[8 empty] | 2 faces | t | R | q2(x,t) | kc,sil | kc,cal | ks,A | ks,BC |  | "tac" | fck |  | ec2 | ecu2
[8 empty] | voile | 30 | 1800 | #VALUE! | #VALUE! | #VALUE! | #VALUE! | #VALUE! |  | q° | siliceux | calcaire | [5 empty] | 30 | 1
[9 empty] | 60 | 3600 | #VALUE! | #VALUE! | #VALUE! | #VALUE! | #VALUE! | 1 | 0 | 1 | 1 | 0.0025 | 0.02 |  |  |  | 60 | 2
[9 empty] | 90 | 5400 | #VALUE! | #VALUE! | #VALUE! | #VALUE! | #VALUE! | 2 | 100 | 1 | 1 | 0.004 | 0.0225 |  |  |  | 90 | 3
[9 empty] | 120 | 7200 | #VALUE! | #VALUE! | #VALUE! | #VALUE! | #VALUE! | 3 | 200 | 0.95 | 0.97 | 0.0055 | 0.025 |  |  |  | 120 | 4
[9 empty] | 180 | 10800 | #VALUE! | #VALUE! | #VALUE! | #VALUE! | #VALUE! | 4 | 300 | 0.85 | 0.91 | 0.007 | 0.0275 |  |  |  | 180 | 5
| Deux faces | [7 empty] | 240 | 14400 | #VALUE! | #VALUE! | #VALUE! | #VALUE! | #VALUE! | 5 | 400 | 0.75 | 0.85 | 0.01 | 0.03 |  |  |  | 240 | 6
[16 empty] | 6 | 500 | 0.6 | 0.74 | 0.015 | 0.0325
[9 empty] | y et z = | 0.06 | 0.555 | b et h | 0.4 | 0.6 | m | 7 | 600 | 0.45 | 0.6 | 0.025 | 0.035
|  | 3 faces | [5 empty] | 3 faces | t | R | q3(x,t) | kc,sil | kc,cal | ks,A | ks,BC | 8 | 700 | 0.3 | 0.43 | 0.025 | 0.0375
[8 empty] | poutre | 30 | 1800 | #VALUE! | #VALUE! | #VALUE! | #VALUE! | #VALUE! | 9 | 800 | 0.15 | 0.27 | 0.025 | 0.04 |  |  | siliceux | 2
[9 empty] | 60 | 3600 | #VALUE! | #VALUE! | #VALUE! | #VALUE! | #VALUE! | 10 | 900 | 0.08 | 0.15 | 0.025 | 0.0425 |  |  | calcaire | 3
Angle | [8 empty] | 90 | 5400 | #VALUE! | #VALUE! | #VALUE! | #VALUE! | #VALUE! | 11 | 1000 | 0.04 | 0.06 | 0.025 | 0.045 |  | nsc | 2
[9 empty] | 120 | 7200 | #VALUE! | #VALUE! | #VALUE! | #VALUE! | #VALUE! | 12 | 1100 | 0.01 | 0.02 | 0.025 | 0.0475
[9 empty] | 180 | 10800 | #VALUE! | #VALUE! | #VALUE! | #VALUE! | #VALUE! | 13 | 1200 | 0 | 0 | - | -
[9 empty] | 240 | 14400 | #VALUE! | #VALUE! | #VALUE! | #VALUE! | #VALUE!
Aciers
Coefficient de réduction
[17 empty] | de résistance de l'acier ks(q) | [6 empty] | Coefficient de réduction |  |  | "taE"
[17 empty] | q° | A | B et C | "tas" |  |  |  | du module d'Young de l'acier Es,s
[16 empty] | 1 | 0 | 1 | 1 |  |  |  | 1 | q° | A | B et C
[16 empty] | 2 | 100 | 1 | 1 |  |  |  | 2 | 0 | 1 | 1
4 faces | [15 empty] | 3 | 200 | 1 | 1 |  |  |  | 3 | 100 | 1 | 1
[9 empty] | y et z = | 0.046 | 0.046 | b et h | 0.6 | 0.35 | m | 4 | 300 | 1 | 1 |  |  |  | 4 | 200 | 0.87 | 0.9
[8 empty] | 4 faces | t | R | q4(x,t) | kc,sil | kc,cal | ks,A | ks,BC | 5 | 400 | 0.94 | 1 |  |  |  | 5 | 300 | 0.72 | 0.8
[8 empty] | poteau | 30 | 1800 | #VALUE! | #VALUE! | #VALUE! | #VALUE! | #VALUE! | 6 | 500 | 0.67 | 0.78 |  |  |  | 6 | 400 | 0.56 | 0.7
[9 empty] | 60 | 3600 | #VALUE! | #VALUE! | #VALUE! | #VALUE! | #VALUE! | 7 | 600 | 0.4 | 0.47 |  |  |  | 7 | 500 | 0.4 | 0.6
[9 empty] | 90 | 5400 | #VALUE! | #VALUE! | #VALUE! | #VALUE! | #VALUE! | 8 | 700 | 0.12 | 0.23 |  |  |  | 8 | 600 | 0.24 | 0.31
[9 empty] | 120 | 7200 | #VALUE! | #VALUE! | #VALUE! | #VALUE! | #VALUE! | 9 | 800 | 0.11 | 0.11 |  |  |  | 9 | 700 | 0.08 | 0.13
[9 empty] | 180 | 10800 | #VALUE! | #VALUE! | #VALUE! | #VALUE! | #VALUE! | 10 | 900 | 0.08 | 0.06 |  |  |  | 10 | 800 | 0.06 | 0.09
[9 empty] | 240 | 14400 | #VALUE! | #VALUE! | #VALUE! | #VALUE! | #VALUE! | 11 | 1000 | 0.05 | 0.04 |  |  |  | 11 | 900 | 0.05 | 0.07
[16 empty] | 12 | 1100 | 0.03 | 0.02 |  |  |  | 12 | 1000 | 0.03 | 0.04
[16 empty] | 13 | 1200 | 0 | 0 |  |  |  | 13 | 1100 | 0.02 | 0.02
[24 empty] | 1200 | 0 | 0
Cercle toutes faces
[10 empty] | Distance à la paroi |  |  | Diamètre
[9 empty] | d = | 0.08 |  | D | 0.4 | m
[8 empty] | toutes faces | t | R | q5(x,t) | kc,sil | kc,cal | ks,A | ks,BC
[8 empty] | poteau | 30 | 1800 | #VALUE! | #VALUE! | #VALUE! | #VALUE! | #VALUE!
[9 empty] | 60 | 3600 | #VALUE! | #VALUE! | #VALUE! | #VALUE! | #VALUE!
[9 empty] | 90 | 5400 | #VALUE! | #VALUE! | #VALUE! | #VALUE! | #VALUE!
[9 empty] | 120 | 7200 | #VALUE! | #VALUE! | #VALUE! | #VALUE! | #VALUE!
[9 empty] | 180 | 10800 | #VALUE! | #VALUE! | #VALUE! | #VALUE! | #VALUE!
[9 empty] | 240 | 14400 | #VALUE! | #VALUE! | #VALUE! | #VALUE! | #VALUE!
2 - Moment résistant positif d'une dalle avec feu sur une face
h | 0.16 | m | épaisseur de la dalle |  |  | fcd | 25 | MPa | contrainte de calcul béton
fck | 25 | MPa | résistance du béton |  |  | fyd, | 500 | MPa | contrainte de calcul acier
gC | 1 |  | coefficient béton |  |  | R | 7200 | sec | résistance au feu |  |  | = 2 h |  |  |  |  | 1 | 2 | 3 | 4 | 5 | 6 | 7
nature | siliceux |  | granulats | 2 |  | k | 1.05 |  | = r.cp/l | [7 empty] | "taba" | Panneaux de treillis soudés
fyk | 500 | MPa | limité élastique acier |  |  | euk | 25 | ‰ | allongement acier à rupture | [7 empty] | nbre | TS | As | Ø |  | s2 | poids/m2 | [7 empty] | dessin dalle M > 0 |  | #VALUE! | #VALUE! |  |  | dessin dalle M < 0 |  | #VALUE! | #VALUE!
gS | 1 |  | coefficient acier | [12 empty] | 1 | 1 | ST10 | 1.19 | 5.5 |  | 200 | 1.87 | [8 empty] | dalle |  | armatures | a.n. |  |  | dalle |  | armatures | a.n.
classe | A |  | classe acier |  | 2 | [10 empty] | 2 | 1 | ST20 | 1.89 | 6 |  | 300 | 2.487 | [7 empty] | -0.5 | 0.16 |  |  |  |  | -0.5 | 0.2
R | 120 | min | résistance au feu attendue | [12 empty] | 3 | 1 | ST25 | 2.57 | 7 |  | 300 | 3.02 |  | fck | Lbd/Ø |  |  |  |  | 0.5 | 0.16 |  |  |  |  | 0.5 | 0.2
npas | 100 |  | nombre de tronçons de calcul | [12 empty] | 4 | 1 | ST30 | 2.83 | 6 |  | 300 | 3.226 |  | 20 | 47.1
[16 empty] | 5 | 1 | ST35 | 3.85 | 7 |  | 300 | 4.026 |  | 25 | 39.8 |  |  |  |  | -0.5 | 0 |  |  |  |  | -0.5 | 0
Armatures | [15 empty] | 6 | 1 | ST50 | 5.03 | 8 |  | 300 | 5.267 |  | 30 | 35.7 |  |  |  |  | 0.5 | 0 |  |  |  |  | 0.5 | 0
| 1er lit | 2e lit | 3e lit | 4e lit | [11 empty] | 7 | 1 | ST60 | 6.36 | 9 |  | 250 | 6.986 |  | 35 | 32.4
TS |  | ST35 |  |  |  | nature du panneau de treillis soudé | [9 empty] | 8 | 2 | 2ST10 | 2.38 | 5.5 |  | 200 | 3.74 |  | 40 | 29.6 |  |  |  |  | -0.5 |  | -0.032 |  |  |  | -0.5 |  | -0.04
HA : Ø | 8 |  |  |  | mm | et/ou barre à haute adhérence | [9 empty] | 9 | 3 | 2ST20 | 3.78 | 6 |  | 300 | 4.974 |  | 45 | 27.3 |  |  |  |  | -0.5 |  | 0.192 |  |  |  | -0.5 |  | 0.24
HA : s | 0.2 |  |  |  | m | espacement des barres HA | [9 empty] | 10 | 4 | 2ST25 | 5.14 | 7 |  | 300 | 6.04 |  | 50 | 25.3
d | 24 | 30 |  |  | mm | dist. du nu de l'armature à la paroi chaude | [9 empty] | 11 | 5 | 2ST30 | 5.66 | 6 |  | 300 | 6.452 |  | 55 | 24.7 |  |  |  |  | 0.5 |  | -0.032 |  |  |  | 0.5 |  | -0.04
Ø | 8 | 7 |  |  | mm | diamètre des barres | [9 empty] | 12 | 2 | 2ST35 | 7.7 | 7 |  | 300 | 8.052 |  | 60 | 23.5 |  |  |  |  | 0.5 |  | 0.192 |  |  |  | 0.5 |  | 0.24
As | 2.513274 | 3.85 |  |  | cm2 | section de l'armature | [9 empty] | 13 | 2 | 2ST50 | 10.06 | 8 |  | 300 | 10.534 |  | 70 | 22.5
y | 0.028 | 0.0335 |  |  | m | dist. axe de l'armature à la paroi chaude | [9 empty] | 14 | 2 | 2ST60 | 12.72 | 9 |  | 250 | 13.972 |  | 80 | 21.6 |  |  |  | 1 | #VALUE! |  |  | #VALUE! |  | 1 | #VALUE! |  |  | #VALUE!
q | #VALUE! | #VALUE! |  |  | °C | température de calcul | [18 empty] | 90 | 20.7 |  |  |  | 2 | #VALUE! |  |  | #VALUE! |  | 2 | #VALUE! |  |  | #VALUE!
ks | #VALUE! | #VALUE! |  |  |  | coefficient de réduction de la résistance | [23 empty] | 3 | #VALUE! |  |  | #VALUE! |  | 3 | #VALUE! |  |  | #VALUE!
dFs | #VALUE! | #VALUE! |  |  | MN | résistance à chaud | [23 empty] | 4 | #VALUE! |  |  | #VALUE! |  | 4 | #VALUE! |  |  | #VALUE!
dMs | #VALUE! | #VALUE! |  |  | MNm | moment / mi-hauteur de la dalle | [11 empty] | dessin | moment positif |  | fth1(R, y, b, tM, DR, k) |  |  | "tCLa" | [5 empty] | 5 | #VALUE! |  |  | #VALUE! |  | 5 | #VALUE! |  |  | #VALUE!
[24 empty] | A | 1.05 | 25 |  |  |  | 6 | #VALUE! |  |  | #VALUE! |  | 6 | #VALUE! |  |  | #VALUE!
| Points de calcul au choix | [17 empty] | z |  |  | #VALUE! |  | B | 1.08 | 50 |  |  |  | 7 | #VALUE! |  |  | #VALUE! |  | 7 | #VALUE! |  |  | #VALUE!
y | 0.01 | 0.04 |  |  | m | distance du point étudié à la paroi chaude | [11 empty] | y= | #VALUE! |  | Nc= | #VALUE! |  | C | 1.15 | 75 |  |  |  | 8 | #VALUE! |  |  | #VALUE! |  | 8 | #VALUE! |  |  | #VALUE!
q | #VALUE! | #VALUE! |  |  | °C | température de calcul | [13 empty] | theta | kc | dNc |  | D | 1 | 25 |  |  |  | 9 | #VALUE! |  |  | #VALUE! |  | 9 | #VALUE! |  |  | #VALUE!
ks | #VALUE! | #VALUE! |  |  |  | coeff. de réduction de la résistance acier | [11 empty] | 1 | #VALUE! | #VALUE! | #VALUE! | #VALUE! | [7 empty] | 10 | #VALUE! |  |  | #VALUE! |  | 10 | #VALUE! |  |  | #VALUE!
kc | #VALUE! | #VALUE! |  |  |  | coeff. de réduction de la résistance béton | [11 empty] | 2 | #VALUE! | #VALUE! | #VALUE! | #VALUE! | [7 empty] | 11 | #VALUE! |  |  | #VALUE! |  | 11 | #VALUE! |  |  | #VALUE!
ss | #VALUE! | #VALUE! |  |  | MPa | contrainte acier | [11 empty] | 3 | #VALUE! | #VALUE! | #VALUE! | #VALUE! | [7 empty] | 12 | #VALUE! |  |  | #VALUE! |  | 12 | #VALUE! |  |  | #VALUE!
sc | #VALUE! | #VALUE! |  |  | MPa | contrainte béton | [11 empty] | 4 | #VALUE! | #VALUE! | #VALUE! | #VALUE! | [7 empty] | 13 | #VALUE! |  |  | #VALUE! |  | 13 | #VALUE! |  |  | #VALUE!
[18 empty] | 5 | #VALUE! | #VALUE! | #VALUE! | #VALUE! | [7 empty] | 14 | #VALUE! |  |  | #VALUE! |  | 14 | #VALUE! |  |  | #VALUE!
|  | #VALUE! | , | [14 empty] | 6 | #VALUE! | #VALUE! | #VALUE! | #VALUE! | [7 empty] | 15 | #VALUE! |  |  | #VALUE! |  | 15 | #VALUE! |  |  | #VALUE!
| As | 6.363274 | cm2 | section d'acier tendu, soit 0.4 % | [13 empty] | 7 | #VALUE! | #VALUE! | #VALUE! | #VALUE! |  |  |  | moment négatif |  |  |  | 16 | #VALUE! |  |  | #VALUE! |  | 16 | #VALUE! |  |  | #VALUE!
| Ns | #VALUE! | MN | effort résistant acier | [13 empty] | 8 | #VALUE! | #VALUE! | #VALUE! | #VALUE! | [7 empty] | 17 | #VALUE! |  |  | #VALUE! |  | 17 | #VALUE! |  |  | #VALUE!
| Ms | #VALUE! | MNm | moment résistant acier | [13 empty] | 9 | #VALUE! | #VALUE! | #VALUE! | #VALUE! |  |  |  | z |  |  | #VALUE! | 18 | #VALUE! |  |  | #VALUE! |  | 18 | #VALUE! |  |  | #VALUE!
| Nc | #VALUE! | MN | effort résistant béton | [13 empty] | 10 | #VALUE! | #VALUE! | #VALUE! | #VALUE! |  |  | y= | #VALUE! |  | Nc= | #VALUE! | 19 | #VALUE! |  |  | #VALUE! |  | 19 | #VALUE! |  |  | #VALUE!
| Mc | #VALUE! | MNm | moment résistant béton/mi-hauteur | [13 empty] | 11 | #VALUE! | #VALUE! | #VALUE! | #VALUE! |  |  |  |  | theta | kc | dNc | 20 | #VALUE! |  |  | #VALUE! |  | 20 | #VALUE! |  |  | #VALUE!
| NR | #VALUE! | MN | somme des efforts résistants | [13 empty] | 12 | #VALUE! | #VALUE! | #VALUE! | #VALUE! |  |  | 1 | #VALUE! | #VALUE! | #VALUE! | #VALUE! | 21 | #VALUE! |  |  | #VALUE! |  | 21 | #VALUE! |  |  | #VALUE!
| MR | #VALUE! | MNm | moment résistant total/mi-hauteur | [13 empty] | 13 | #VALUE! | #VALUE! | #VALUE! | #VALUE! |  |  | 2 | #VALUE! | #VALUE! | #VALUE! | #VALUE! | 22 | #VALUE! |  |  | #VALUE! |  | 22 | #VALUE! |  |  | #VALUE!
| x | #VALUE! | m | fibre neutre | [13 empty] | 14 | #VALUE! | #VALUE! | #VALUE! | #VALUE! |  |  | 3 | #VALUE! | #VALUE! | #VALUE! | #VALUE! | 23 | #VALUE! |  |  | #VALUE! |  | 23 | #VALUE! |  |  | #VALUE!
[18 empty] | 15 | #VALUE! | #VALUE! | #VALUE! | #VALUE! |  |  | 4 | #VALUE! | #VALUE! | #VALUE! | #VALUE! | 24 | #VALUE! |  |  | #VALUE! |  | 24 | #VALUE! |  |  | #VALUE!
[18 empty] | 16 | #VALUE! | #VALUE! | #VALUE! | #VALUE! |  |  | 5 | #VALUE! | #VALUE! | #VALUE! | #VALUE! | 25 | #VALUE! |  |  | #VALUE! |  | 25 | #VALUE! |  |  | #VALUE!
3 - Moment résistant negatif d'une dalle avec feu sur une face | [17 empty] | 17 | #VALUE! | #VALUE! | #VALUE! | #VALUE! |  |  | 6 | #VALUE! | #VALUE! | #VALUE! | #VALUE! | 26 | #VALUE! |  |  | #VALUE! |  | 26 | #VALUE! |  |  | #VALUE!
[18 empty] | 18 | #VALUE! | #VALUE! | #VALUE! | #VALUE! |  |  | 7 | #VALUE! | #VALUE! | #VALUE! | #VALUE! | 27 | #VALUE! |  |  | #VALUE! |  | 27 | #VALUE! |  |  | #VALUE!
h | 0.2 | m | épaisseur de la dalle |  |  | fcd | 25 | MPa | [9 empty] | 19 | #VALUE! | #VALUE! | #VALUE! | #VALUE! |  |  | 8 | #VALUE! | #VALUE! | #VALUE! | #VALUE! | 28 | #VALUE! |  |  | #VALUE! |  | 28 | #VALUE! |  |  | #VALUE!
fck | 25 | MPa | résistance du béton |  |  | fyd, | 500 | MPa | [9 empty] | 20 | #VALUE! | #VALUE! | #VALUE! | #VALUE! |  |  | 9 | #VALUE! | #VALUE! | #VALUE! | #VALUE! | 29 | #VALUE! |  |  | #VALUE! |  | 29 | #VALUE! |  |  | #VALUE!
gC | 1 |  | coefficient béton |  |  | R | 5400 | sec | = 1.5 h | [15 empty] | 10 | #VALUE! | #VALUE! | #VALUE! | #VALUE! | 30 | #VALUE! |  |  | #VALUE! |  | 30 | #VALUE! |  |  | #VALUE!
nature | siliceux |  | granulats | 2 |  | k | 1.05 | [17 empty] | 11 | #VALUE! | #VALUE! | #VALUE! | #VALUE! | 31 | #VALUE! |  |  | #VALUE! |  | 31 | #VALUE! |  |  | #VALUE!
fyk | 500 | MPa | limité élastique acier |  |  | euk | 25 | ‰ | [16 empty] | 12 | #VALUE! | #VALUE! | #VALUE! | #VALUE! | 32 | #VALUE! |  |  | #VALUE! |  | 32 | #VALUE! |  |  | #VALUE!
gS | 1 |  | coefficient acier | [21 empty] | 13 | #VALUE! | #VALUE! | #VALUE! | #VALUE! | 33 | #VALUE! |  |  | #VALUE! |  | 33 | #VALUE! |  |  | #VALUE!
classe | A |  | classe acier |  | 2 | [19 empty] | 14 | #VALUE! | #VALUE! | #VALUE! | #VALUE! | 34 | #VALUE! |  |  | #VALUE! |  | 34 | #VALUE! |  |  | #VALUE!
R | 90 | min | résistance au feu attendue | [21 empty] | 15 | #VALUE! | #VALUE! | #VALUE! | #VALUE! | 35 | #VALUE! |  |  | #VALUE! |  | 35 | #VALUE! |  |  | #VALUE!
npas | 100 |  | nombre de tronçons de calcul | [21 empty] | 16 | #VALUE! | #VALUE! | #VALUE! | #VALUE! | 36 | #VALUE! |  |  | #VALUE! |  | 36 | #VALUE! |  |  | #VALUE!
[25 empty] | 17 | #VALUE! | #VALUE! | #VALUE! | #VALUE! | 37 | #VALUE! |  |  | #VALUE! |  | 37 | #VALUE! |  |  | #VALUE!
Armatures | [24 empty] | 18 | #VALUE! | #VALUE! | #VALUE! | #VALUE! | 38 | #VALUE! |  |  | #VALUE! |  | 38 | #VALUE! |  |  | #VALUE!
| 1er lit | 2e lit | 3e lit | 4e lit | [20 empty] | 19 | #VALUE! | #VALUE! | #VALUE! | #VALUE! | 39 | #VALUE! |  |  | #VALUE! |  | 39 | #VALUE! |  |  | #VALUE!
TS |  | ST25 |  |  |  | nature du panneau de treillis soudé | [18 empty] | 20 | #VALUE! | #VALUE! | #VALUE! | #VALUE! | 40 | #VALUE! |  |  | #VALUE! |  | 40 | #VALUE! |  |  | #VALUE!
HA : Ø | 8 |  |  |  | mm | et/ou barre à haute adhérence | [23 empty] | 41 | #VALUE! |  |  | #VALUE! |  | 41 | #VALUE! |  |  | #VALUE!
HA : s | 0.2 |  |  |  | m | espacement des barres HA | [23 empty] | 42 | #VALUE! |  |  | #VALUE! |  | 42 | #VALUE! |  |  | #VALUE!
d | 24 | 30 |  |  | mm | dist. du nu de l'armature à la paroi chaude | [23 empty] | 43 | #VALUE! |  |  | #VALUE! |  | 43 | #VALUE! |  |  | #VALUE!
Ø | 8 | 7 |  |  | mm | diamètre des barres | [12 empty] | theta | kc | [9 empty] | 44 | #VALUE! |  |  | #VALUE! |  | 44 | #VALUE! |  |  | #VALUE!
As | 2.513274 | 2.57 |  |  | cm2 | section de l'armature | [10 empty] | 1 | 0.005 | #VALUE! | #VALUE! | [9 empty] | 45 | #VALUE! |  |  | #VALUE! |  | 45 | #VALUE! |  |  | #VALUE!
y | 0.028 | 0.0335 |  |  | m | dist. de l'axe de l'armature à la paroi chaude | [10 empty] | 2 | 0.015 | #VALUE! | #VALUE! | [9 empty] | 46 | #VALUE! |  |  | #VALUE! |  | 46 | #VALUE! |  |  | #VALUE!
q | #VALUE! | #VALUE! |  |  | °C | température de calcul de l'acier | [10 empty] | 3 | 0.025 | #VALUE! | #VALUE! | [9 empty] | 47 | #VALUE! |  |  | #VALUE! |  | 47 | #VALUE! |  |  | #VALUE!
ks | #VALUE! | #VALUE! |  |  |  | coefficient de réduction de la résistance | [10 empty] | 4 | 0.035 | #VALUE! | #VALUE! | [9 empty] | 48 | #VALUE! |  |  | #VALUE! |  | 48 | #VALUE! |  |  | #VALUE!
dFs | #VALUE! | #VALUE! |  |  | MN | résistance à chaud | [10 empty] | 5 | 0.045 | #VALUE! | #VALUE! | [9 empty] | 49 | #VALUE! |  |  | #VALUE! |  | 49 | #VALUE! |  |  | #VALUE!
dMs | #VALUE! | #VALUE! |  |  | MNm | moment / mi-hauteur de la dalle | [10 empty] | 6 | 0.055 | #VALUE! | #VALUE! | [9 empty] | 50 | #VALUE! |  |  | #VALUE! |  | 50 | #VALUE! |  |  | #VALUE!
[17 empty] | 7 | 0.065 | #VALUE! | #VALUE! | [9 empty] | 51 | #VALUE! |  |  | #VALUE! |  | 51 | #VALUE! |  |  | #VALUE!
| Points de calcul au choix | [15 empty] | 8 | 0.075 | #VALUE! | #VALUE! | [9 empty] | 52 | #VALUE! |  |  | #VALUE! |  | 52 | #VALUE! |  |  | #VALUE!
y | 0.1692 | 0.1665 | 0.0308 | 0.0459 | m | distance du point étudié à la paroi chaude | [10 empty] | 9 | 0.085 | #VALUE! | #VALUE! | [9 empty] | 53 | #VALUE! |  |  | #VALUE! |  | 53 | #VALUE! |  |  | #VALUE!
q | #VALUE! | #VALUE! | #VALUE! | #VALUE! | °C | température de calcul | [10 empty] | 10 | 0.095 | #VALUE! | #VALUE! | [9 empty] | 54 | #VALUE! |  |  | #VALUE! |  | 54 | #VALUE! |  |  | #VALUE!
ks | #VALUE! | #VALUE! | #VALUE! | #VALUE! |  | coeff. de réduction de la résistance acier | [10 empty] | 11 | 0.105 | #VALUE! | #VALUE! | [9 empty] | 55 | #VALUE! |  |  | #VALUE! |  | 55 | #VALUE! |  |  | #VALUE!
kc | #VALUE! | #VALUE! | #VALUE! | #VALUE! |  | coeff. de réduction de la résistance béton | [10 empty] | 12 | 0.115 | #VALUE! | #VALUE! |  | classes | [7 empty] | 56 | #VALUE! |  |  | #VALUE! |  | 56 | #VALUE! |  |  | #VALUE!
ss | #VALUE! | #VALUE! | #VALUE! | #VALUE! | MPa | contrainte acier | [10 empty] | 13 | 0.125 | #VALUE! | #VALUE! |  | de ciment | [7 empty] | 57 | #VALUE! |  |  | #VALUE! |  | 57 | #VALUE! |  |  | #VALUE!
ss | #VALUE! | #VALUE! | #VALUE! | #VALUE! | MPa | contrainte béton | [10 empty] | 14 | 0.135 | #VALUE! | #VALUE! |  | 32,5N | [7 empty] | 58 | #VALUE! |  |  | #VALUE! |  | 58 | #VALUE! |  |  | #VALUE!
|  | #VALUE! | , | [13 empty] | 15 | 0.145 | #VALUE! | #VALUE! |  | 32,5R | [7 empty] | 59 | #VALUE! |  |  | #VALUE! |  | 59 | #VALUE! |  |  | #VALUE!
| As | 5.083274 | cm2 | section d'acier tendu |  |  | 0.2542% | [9 empty] | 16 | 0.155 | #VALUE! | #VALUE! |  | 42,5N | [7 empty] | 60 | #VALUE! |  |  | #VALUE! |  | 60 | #VALUE! |  |  | #VALUE!
| Ns | #VALUE! | MN | effort résistant acier | [12 empty] | 17 | 0.165 | #VALUE! | #VALUE! |  | 42,5R | [7 empty] | 61 | #VALUE! |  |  | #VALUE! |  | 61 | #VALUE! |  |  | #VALUE!
| Ms | #VALUE! | MNm | moment résistant acier / mi-hauteur | [12 empty] | 18 | 0.175 | #VALUE! | #VALUE! |  | 52,5N | [7 empty] | 62 | #VALUE! |  |  | #VALUE! |  | 62 | #VALUE! |  |  | #VALUE!
| Nc | #VALUE! | MN | effort résistant béton | [12 empty] | 19 | 0.185 | #VALUE! | #VALUE! |  | 52,5R | [7 empty] | 63 | #VALUE! |  |  | #VALUE! |  | 63 | #VALUE! |  |  | #VALUE!
| Mc | #VALUE! | MNm | moment résistant béton / mi-hauteur | [12 empty] | 20 | 0.195 | #VALUE! | #VALUE! | [9 empty] | 64 | #VALUE! |  |  | #VALUE! |  | 64 | #VALUE! |  |  | #VALUE!
| NR | #VALUE! | MN | somme des efforts résistants | [25 empty] | 65 | #VALUE! |  |  | #VALUE! |  | 65 | #VALUE! |  |  | #VALUE!
| MR | #VALUE! | MNm | moment résistant / mi-hauteur | [25 empty] | 66 | #VALUE! |  |  | #VALUE! |  | 66 | #VALUE! |  |  | #VALUE!
| x | #VALUE! | m | fibre neutre | [25 empty] | 67 | #VALUE! |  |  | #VALUE! |  | 67 | #VALUE! |  |  | #VALUE!
[30 empty] | 68 | #VALUE! |  |  | #VALUE! |  | 68 | #VALUE! |  |  | #VALUE!
[30 empty] | 69 | #VALUE! |  |  | #VALUE! |  | 69 | #VALUE! |  |  | #VALUE!
4 - Effort résistant d'un voile avec feu sur deux faces - Compression simple - Hors flambement | [29 empty] | 70 | #VALUE! |  |  | #VALUE! |  | 70 | #VALUE! |  |  | #VALUE!
|  |  | (pour le flambement, voir programme n° 221 | [26 empty] | 71 | #VALUE! |  |  | #VALUE! |  | 71 | #VALUE! |  |  | #VALUE!
[30 empty] | 72 | #VALUE! |  |  | #VALUE! |  | 72 | #VALUE! |  |  | #VALUE!
h | 0.2 | m | épaisseur du voile |  |  | fcd | 25 | MPa | contrainte de calcul béton | [20 empty] | 73 | #VALUE! |  |  | #VALUE! |  | 73 | #VALUE! |  |  | #VALUE!
fck | 25 | MPa | résistance du béton |  |  | fyd, | 500 | MPa | contrainte de calcul acier | [20 empty] | 74 | #VALUE! |  |  | #VALUE! |  | 74 | #VALUE! |  |  | #VALUE!
gC | 1 |  | coefficient béton |  |  | R | 5400 | sec | résistance au feu |  |  | = 1.5 h | [17 empty] | 75 | #VALUE! |  |  | #VALUE! |  | 75 | #VALUE! |  |  | #VALUE!
nature | siliceux |  | granulats | 2 |  | k | 1.05 |  | = r.cp/l | [20 empty] | 76 | #VALUE! |  |  | #VALUE! |  | 76 | #VALUE! |  |  | #VALUE!
fyk | 500 | MPa | limité élastique acier |  |  | euk | 25 | ‰ | allongement acier à rupture | [20 empty] | 77 | #VALUE! |  |  | #VALUE! |  | 77 | #VALUE! |  |  | #VALUE!
gS | 1 |  | coefficient acier | [26 empty] | 78 | #VALUE! |  |  | #VALUE! |  | 78 | #VALUE! |  |  | #VALUE!
classe | A |  | classe acier |  | 2 | [24 empty] | 79 | #VALUE! |  |  | #VALUE! |  | 79 | #VALUE! |  |  | #VALUE!
R | 90 | min | résistance au feu attendue | [26 empty] | 80 | #VALUE! |  |  | #VALUE! |  | 80 | #VALUE! |  |  | #VALUE!
Armatures | [30 empty] | 0.5 |  |  |  | #VALUE! |  | 0.5 |  |  |  | #VALUE!
| 1er lit | 2e lit | 3e lit | 4e lit | [26 empty] | -0.5 |  |  |  | #VALUE! |  | -0.5 |  |  |  | #VALUE!
TS | ST25 |  |  |  |  | nature du panneau de TS
HA : Ø |  | 8 |  |  | mm | et/ou barre à haute adhérence
HA : s |  | 0.2 |  |  | m | espacement des barres HA
d | 24 | 176 |  |  | mm | distance du nu de l'armature à la paroi chaude
Ø | 7 | 8 |  |  | mm | diamètre des barres
As | 2.57 | 2.513274 |  |  | cm2 | section de l'armature
y | 0.0275 | 0.18 |  |  | m | distance du centre de l'acier à la paroi
q | #VALUE! | #VALUE! |  |  | °C | température de calcul de l'acier
ks | #VALUE! | #VALUE! |  |  |  | coefficient de réduction de la résistance
dFs | #VALUE! | #VALUE! |  |  | MN | résistance à chaud
dMs | #VALUE! | #VALUE! |  |  | MNm | moment / mi-épaisseur du voile
Points de calcul au choix
y | 0.1692 | 0.02 | 0.1 | 0.0459 | m | dist. du point étudié à la paroi chaude
q | #VALUE! | #VALUE! | #VALUE! | #VALUE! | °C | température de calcul de l'acier
ks | #VALUE! | #VALUE! | #VALUE! | #VALUE! |  | coeff. de réduction de la résistance acier
kc | #VALUE! | #VALUE! | #VALUE! | #VALUE! |  | coeff. de réduction de la résistance béton
ss | #VALUE! | #VALUE! | #VALUE! | #VALUE! | MPa | contrainte acier
sc | #VALUE! | #VALUE! | #VALUE! | #VALUE! | MPa | contrainte béton
| As | 5.083274 | cm2 | section d'acier
| Ns | #VALUE! | MN | effort résistant acier
| Nc | #VALUE! | MN | effort résistant béton
| NR | #VALUE! | MN | somme des efforts résistants
| sm | #VALUE! | MPa | contrainte moyenne du béton
Note on K45: distance à la paroi gauche
Note on K60: distance à la paroi gauche
Note on K73: distance / paroi extérieure
Note on L45: distance à la paroi inférieure
Note on L60: distance à la paroi inférieure
Note on M73: diamètre