## Feuil1
| Ce document est protégé par le droit d’auteur © Henry Thonier - EGF | [8 empty] | H. Thonier |  | facier(tanq, ac, av, b, d, hc, Asm, FEd, VRdc, fyd, Asmin, code)
218 - Corbeaux et consoles avec charges concentrées | [9 empty] | L'auteur n'est pas |  | 6 exemples sans effort horizontal HEd
coulés en place avec ou sans reprise de bétonnage ou préfabriqués | [9 empty] | responsable de | CAS | #VALUE! | #VALUE! | #VALUE! | #VALUE! | #VALUE!
[10 empty] | l'utilisation faite | FEd | 0.9 | 0.9 | 0.05 | 0.1 | 0.3 | MN
| Données | [8 empty] | de ce programme | b | 0.3 | 0.3 | 0.3 | 0.3 | 0.3 | m
fck | 30 | MPa | béton | [7 empty] | hc | 0.55 | 0.6 | 0.3 | 0.35 | 0.3 | m
gC | 1.5 |  | " | n | 0.528 |  | = 0,6(1 - fck/250) |  |  |  | d | 0.5 | 0.55 | 0.25 | 0.3 | 0.25 | m
fyk | 500 | MPa | acier | VRd | 0.792 | MN | = 0,5b.d.n.fcd effort résistant |  |  |  | ac | 0.2 | 0.35 | 0.45 | 0.4 | 0.6 | m
gS | 1.15 |  | " | [7 empty] | av | 0.2 | 0.35 | 0.35 | 0.4 | 0.6 | m
FEd | 0.9 | MN | charge ponctuelle verticale | [7 empty] | fck | 30 | 35 | 35 | 35 | 35 | MPa
HEd | 0.1 | MN | force horizontale en tête | [7 empty] | fyd. | 434.7826 | 434.7826 | 434.7826 | 434.7826 | 434.7826 | MPa
a | 0.2 | m | longueur de la charge |  |  |  |  | Calcul de VRd,c |  |  | VRd,c | #VALUE! | #VALUE! | #VALUE! | #VALUE! | #VALUE! | MN
| souple |  | nature de l'appui de la charge |  |  |  | k | 1.632456 | = 1+(0,2/d)0,5 |  | sRd,max | 17.6 | 20.06667 | 20.06667 | 20.06667 | 20.06667 | = (1 - fck/250).fck/gC
b | 0.3 | m | largeur du corbeau |  |  |  | rl | 0.01063242 | = As,main/(b.d) |  | a1 | 0.1704545 | 0.1495017 | 0.008305648 | 0.0166113 | 0.04983389 | = FEd/(b.slim) longueur du noeud triangulaire
hc | 0.55 | m | hauteur totale du corbeau |  |  |  | vRd,c | 0.6212604 | MPa |  | tanq | 1.561649 | 1.14058 | 0.5333302 | 0.7059281 | 0.2117835 | = (d + (d2- 2ac.a1 - a12)0,5) / (2ac + a1)
u | 0.05 | m | distance de l'axe du tirant à la fibre supérieure |  |  |  | vmin | 0.3998441 | MPa |  | z0 | 0.3123297 | 0.3992031 | 0.2399986 | 0.2823712 | 0.1270701 | = ac.tanq
ac | 0.2 | m | distance de l'axe de la charge au nu du corbeau |  |  |  | VRd,c | 0.09318906 | MN |  | As,main | 13.25522 | 18.14866 | 2.156263 | 3.258122 | 32.58044 | = FEd.ac/(z0.fyd
L | 0.3 | m | longueur du corbeau (pour le dessin) | [7 empty] | As,min | 3.476943 | 3.755527 | 3.755527 | 3.755527 | 3.755527 | = 0,08b.(fck)0,5/fyk
| rugueuse |  | type de reprise béton éventuellement | [7 empty] | rl | 0.008836814 | 0.01099919 | 0.002875017 | 0.003620136 | 0.04344059 | = As,main/(b.d)
| oui |  | prise en compte du coefficient c de c.fctd | [7 empty] | k | 1.632456 | 1.603023 | 1.894427 | 1.816497 | 1.894427 | = 1 + (0,2/d)0,5 ≤ 2
e | 0.02 | m | profondeur d'appui en engravure éventuellement (préfa) | [7 empty] | vRd,c | 0.5841104 | 0.6495268 | 0.4907896 | 0.5081752 | 1.213334 | = 0,12.k.(100rl.fck)1/3
[11 empty] | vmin | 0.3998441 | 0.4202537 | 0.539907 | 0.5069369 | 0.539907 | =0,035.k1,5.fck0,5
Cas | #VALUE! |  | voir Organigramme ci-dessous | [7 empty] | VRd,c | 0.08761656 | 0.1071719 | 0.04049302 | 0.04573577 | 0.09100006 | = Max[vRd,c ; vmin].b.d
fcd | 20 | MPa | = fck/gC béton | [7 empty] | b | 0.25 | 0.3181818 | 0.7 | 0.6666667 | 1 | = ;0,5av/d entre 0 et 1
fyd. | 434.7826 | MPa | = fyk/gS acier | [7 empty] | b.VEd | 0.225 | 0.2863636 | 0.035 | 0.06666667 | 0.3
av | 0.2 | m | = ac - a/2 ou ac distance de l'appui de la charge au nu du corbeau | [7 empty] | Asw = b.VEd/fyd |  |  | 0 | 1.533333
d | 0.5 | m | = hc - u hauteur utile | [7 empty] | As,lnk | 3.313805 | 10.35
sRd,max | 17.6 | MPa | = (1 - fck/250).fck/gC | [7 empty] | Asw/s |  |  |  |  | 30.66667
z1 | 0.45 | m | ≈ 0,9d bras de levier pour reprise de la force horizontale HEd | [7 empty] | conditions | tanq | tanq | tanq<1 | tanq<1 | tanq<1
F1 | 0.1111111 | MN | = HEd.(z1 + u)/z1 | [8 empty] | entre | entre | av<2d | av<2d | av>2d
F2 | 0.01111111 | MN | = F1 - HEd | [8 empty] | 1 et 2,5 | 1 et 2,5 | b.VEd<VRdc | b.VEd>VRdc
slim | 17.22963 | MPa | = sRd,max - F2/(0,2d.b) contrainte limite admise pour le neud | [8 empty] | ac<0,5hc | ac>0,5hc | [11 empty] | souple
a1 | 0.1741187 | m | = FEd/(b.slim) longueur du noeud inférieur | [9 empty] | FEd>VRd,c | [11 empty] | rigide
tanq | 1.545576 |  | = (d + (d2- 2ac.a1 - a12)0,5) / (2ac + a1)
z0 | 0.3091151 | m | = ac.tanq
h1 | 0.1126562 | m | = a1/tanq hauteur du nœud inférieur | [20 empty] | 0,85sRd,max | 14.96
q | 0.9965272 | rd | inclinaison bielle moyenne
q | 57.0968 | ° | compris entre 45° et 68,2° ? | [21 empty] | oui
a2 | 0.3 | m | = a + 2u | largeur nœud supérieur | [20 empty] | non
sbielle | 10 | MPa | OK | = FEd/(b.a2) ≤ 0,85sRd,max
Conditionsà vérifier |  | (voir organigramme ci-dessous)
tanq | 1.545576 | oui | entre 1 et 2,5 ?
b = 0,5av/d | 0.25 | oui | <= 1 ? coefficient de réduction
ac/hc | 0.3636364 | oui | < 0,5 ? | [12 empty] | très lisse | 0.1 | 0.5
FEd/VRd,c | 9.657786 | non | < 1 ? | [12 empty] | lisse | 0.2 | 0.6
b.FEd/VRd,c | 2.414446 | non | < 1 ? | [12 empty] | rugueuse | 0.4 | 0.7
[16 empty] | avec indentations | 0.5 | 0.9
Armatures nécessaires | [15 empty] | sans reprise | 0.5 | 1
As,main,rqd | 15.94862 | cm2 | = FEd.ac/(z0.fyd) + HEd.(z1+u)/(z1.fyd) si av > 2d
As,lnk,Hor | #VALUE! | cm2 | = 0,25 As,main si ac ≤ hc et b Î [1;2,5]
As,lnk,Vert | #VALUE! | cm2 | = 0,5 FEd/fyd si ac > 0,5hc et b Î[1;2,5]
Asw,Vert | #VALUE! | cm2 | sinon = b.VEd/fyd dans les 0,75 av centrés
Asw/s | #VALUE! | cm2/m | = FEd/(z.fyd)
(Asw/s)min | 2.629068 | cm2/m | = 0,08b.fck0,5/fyk
Armatures mises en place
As,main | 16.02 | cm2 | OK | armatures mises en place (tirant)
As,lnk,Hor | 4.02 | cm2 | #VALUE! | #VALUE! | [13 empty] | dessin
As,lnk,Vert |  | cm2 | #VALUE! | #VALUE! | [14 empty] | corbeau | nœud | bielle | tirant | aciers
Asw/s |  | cm2/m | #VALUE! | armatures d'effort tranchant éventuelles | [8 empty] | dessin |  |  |  |  | 0 | 0.275
[18 empty] | 0 | 0
| Préfabriqué ou | [16 empty] | 0.3 | 0
| reprise de bétonnage | [16 empty] | 0.3 | -0.55
c | 0.4 |  | coefficient béton | [14 empty] | 0 | -0.55
m | 0.7 |  | coefficient acier | [14 empty] | 0 | -0.825
fctm | 2.896468 | MPa | = 0,3fck2/3
fctd | 1.351685 | MPa | = 0,7fctm/gC | [14 empty] | 0.1 | 0
hcomp | 0.4496252 | m | = a1.(d - h1)/(av - u) | [14 empty] | 0.1 | 0.0275
rH | 0.00268 |  | = As,lnk,Hor/(b.d | [14 empty] | 0.4 | 0.0275
VRdi | 1.226198 | MN | = c.fctd .b.hcomp + m.(FEd.cotq - HEd + rH.fyd) | [14 empty] | 0.4 | 0
DF | 0.1033778 | MN | = b.e.slim | transmis directement par l'engravure
F'Ed | 0.7966222 | MN | = FEd - DF effort à reprendre le long de la reprise | [14 empty] | 0.2 | 0
OK | 64.97% | de F'Ed | [15 empty] | 0.2 | 0.09166667
[18 empty] | 0 |  | -0.55
[18 empty] | -0.1741187 |  | -0.55
[18 empty] | -0.1741187 |  | -0.4373438
[18 empty] | 0 |  | -0.55
[18 empty] | -0.08705933 |  |  | -0.4936719
[18 empty] | 0.2 |  |  | -0.05
[18 empty] | -0.2 |  |  |  | -0.05
[18 empty] | 0.25 |  |  |  | -0.05
[18 empty] | -0.2 |  |  |  |  | -0.1457813
[18 empty] | 0.25 |  |  |  |  | -0.1457813
[18 empty] | -0.2 |  |  |  |  | -0.2915625
[18 empty] | 0.25 |  |  |  |  | -0.2915625
[18 empty] | 0 |  |  |  |  | 0
[18 empty] | 0 |  |  |  |  | 0
[18 empty] | 0 |  |  |  |  | 0
[18 empty] | 0 |  |  |  |  | 0
Note on B52: A répartir dans les 0,75 av centraux
Note on B53: A répartir dans les 0,75av centrés
Note on B72: part d'effort tranchant transmise directement par l'engravure
Note on D11: négative si elle est dirigée vers l'appui positive dans le cas contraire
Note on D13: souple (téflon, néoprène, …) ou rigide (béton, …)
Note on D29: Valeur forfaitaire
Note on D32: contrainte limite admise pour le nœud inférieur horizontalement