## Feuil1
| Ce document est protégé par le droit d’auteur © Henry Thonier - EGF | [10 empty] | H. Thonier
194 - Application de la norme NF EN 13791/CN : 2013 | [11 empty] | L'auteur n'est pas
Résultats des essais d'écrasement pour N carottes |  |  |  |  | Approche A : ≥ 15 | [6 empty] | responsable de |  |  | L = D = 100 donne même résultat que cube de 150 mm
[5 empty] | Approche B < 15 | [6 empty] | l'utilisation faite |  |  | D Î [100 ; 150] élancement de 2 donne même résistance que cylindre 150×300
[5 empty] | moins de 3 non admis en France | [6 empty] | de ce programme |  |  | D [50 ; 150] et autres élancements : facteurs de conversion
fis(D/L) = K1(16/32)
|  |  | Ne remplir qu'une des 2 colonnes | [7 empty] | Données de la norme
| Diamètre | Longueur | Résistance | Résistance | Résistance | elancement | coeff. sur | coeff. sur | Résistance |  | Fig. NA1 et NA2
| D | H | brutes (kN) | brutes (MPa) | brutes (MPa) | H/D | diamètre | élancement | avec corr géom |  | pour H/D = 2 |  | pour D160
n° | mm | mm | Ris, brut | fis, brut | fis, brut |  | K1 | K2 | fis,brut/(K1.K2) |  |  | K1 |  | K2
1 | 103 | 155 | 205.3 |  | 24.6391 | 1.5049 | #VALUE! | #VALUE! | #VALUE! |  | 60 | 1.075 | 1 | 1.19
2 | 84 | 150 | 132.3 |  | 23.8732 | 1.7857 | #VALUE! | #VALUE! | #VALUE! |  | 80 | 1.059 | 1.2 | 1.142
3 | 84 | 150 | 136.3 |  | 24.595 | 1.7857 | #VALUE! | #VALUE! | #VALUE! |  | 100 | 1.04 | 1.4 | 1.095
4 | [10 empty] | 120 | 1.022 | 1.6 | 1.05
5 | [10 empty] | 140 | 1.012 | 1.8 | 1.024
6 | [10 empty] | 160 | 1 | 2 | 1
7 | [10 empty] | fka(phi) | 70 | #VALUE!
8 | [10 empty] | fkb(lph) | 1.3 | #VALUE!
9
10 | [11 empty] | Tableau 2
11 | [10 empty] | n | k
12 | [10 empty] | 10 à 14 | 5
13 | [10 empty] | 7 à 9 | 6
14 | [10 empty] | 3 à 6 | 7
15 | [10 empty] | fkn()
16 | [10 empty] | n | 3
17 | [10 empty] | k | #VALUE!
18
19
20
21
22
23
24
25
26
27
28
|  | nombre de carottes n | 3 | _____> | Approche B
|  | Moyenne fm(n),is | #VALUE! | MPa
|  | Minimum fis,plus faible | #VALUE! | MPa
|  | Ecart-type s | #VALUE! | MPa | s corrigé par n/(n-1)
|  | COV | #VALUE! |  | écart-type/moyenne | [10 empty] | Résistances mesurées
[15 empty] | 1 | 24.6391
| 1 - Approche A (n ≥ 15) |  |  |  |  | 2 - Approche B (n < 15) | [8 empty] | 2 | 23.8732
[15 empty] | 3 | 24.595
| fck,is = fm(n),is + k2.s |  |  |  |  | fck,is = fm(n),is - k | [8 empty] | 3 | 24.595
| fck,is = fis,plus faible + 4 |  |  |  |  | fck,is = fis,plus faible + 4 | [8 empty] | 3 | 24.595
| s = Max[s ; 2] | [13 empty] | 3 | 24.595
| k2 = 1,48 | [13 empty] | 3 | 24.595
[15 empty] | 3 | 24.595
k2 |  | k2 = 1,48 |  |  | k | #VALUE! | MPa | Tableau 2 | [6 empty] | 3 | 24.595
s |  | s = Max[s ; 2] |  |  | fck,is | #VALUE! | MPa | fck,is = fm(n),is - k | [6 empty] | 3 | 24.595
fck,is |  | fck,is = fm(n),is - k2.s |  |  | fck,is | #VALUE! | MPa | fck,is = fis,plus faible + 4 | [6 empty] | 3 | 24.595
fck,is |  | fck,is = fis,plus faible + 4 |  |  | fck,is | #VALUE! | MPa | min des 2 | [6 empty] | 3 | 24.595
fck,is |  | min des 2 | [12 empty] | 3 | 24.595
[15 empty] | 3 | 24.595
| Résultats | [13 empty] | 3 | 24.595
| Approche B | [13 empty] | 3 | 24.595
[15 empty] | 3 | 24.595
fck,is | #VALUE! | MPa | [12 empty] | 3 | 24.595
coef | 0.85 | Tableau 1 (NF EN 13791) | [12 empty] | 3 | 24.595
fck | #VALUE! | MPa | [12 empty] | 3 | 24.595
fcd | #VALUE! | avec gC = 1,3 | [12 empty] | 3 | 24.595
|  | équivalent à un fck de | #VALUE! | [11 empty] | 3 | 24.595
|  | et prendre gC = 1,3 | [12 empty] | 3 | 24.595
[15 empty] | 3 | 24.595
Valeur de fcd dans les calculs structuraux | [7 empty] | Nota. Ce coefficient h est dû à une incertitude | [6 empty] | 3 | 24.595
D'après les articles 2.4.2.4 et 3.1.6 de l'Eurocode 2 : fcd = fck/gC | [7 empty] | levée quant à la connaissance de la résistance | [6 empty] | 3 | 24.595
et d'après l'article A.2.3, le coefficient gC peut être multiplié par un coefficient h = 0,85 | [7 empty] | et n'a pas de rapport avec le coefficient 0,85 | [6 empty] | 3 | 24.595
sans que le produit h.gC ne soit inférieur à 1,3 | [7 empty] | de la norme NF EN 13791 | [6 empty] | 3 | 24.595
Résistance des bétons à partir de carottes - NF EN 13791/CN - 2021
Résultats des essais d'écrasement pour N carottes | [9 empty] | ≤ 3 éléments
≥ 3 carottes
D ≥ 75 mm
Suivant NAF, coefficients correcteurs dus au diamètre D et à l'élancement E | [9 empty] | ≤ 10 m3
| K1 = 108,748 / (-0,0003 D2 + 0,244 D + 78,898) si fc,is,brut < 40 MPa | [7 empty] | les 4 critères sont-ils satisfaits ? | 1 | 0/1
| K1 = 106,358 / (-0,0004 D2 + 0,2266 D + 81,368) si fc,is,brut ≥ 40 MPa | [8 empty] | voir & 8.1 (7)
| K2 = 0,18 + 0,64 E |  |  | (d'après Robery & al.-2019) |  |  |  |  | fck,is = la plus faible valeur
|  |  |  | (et Pul & al.-2011) |  |  |  |  | fck,is = | 24.2014 | MPa |  |  |  | Tableau NA5
Test de Grubbs Gp
| Diamètre | Longueur | Résistance | Elancement | Correctif dû à D | Correctif dû à E | Résistance | [7 empty] | 4 | 1.496
| D | L | carotte | E | K1 (CLC) | K2 | corrigée | [7 empty] | 5 | 1.764
| mm | mm | fis, brut | = L/D |  |  | = K1.K2.fis,brut | [7 empty] | 6 | 1.973
| 103 | 155 | 24.6391 | 1.5049 | 1.0783 | 0.91087 | 24.2014 | [7 empty] | 7 | 2.139
| 84 | 150 | 23.8732 | 1.7857 | 1.1179 | 0.96143 | 25.6589 | [7 empty] | 8 | 2.274
| 84 | 150 | 24.595 | 1.7857 | 1.1179 | 0.96143 | 26.4347 | [7 empty] | 9 | 2.387
[15 empty] | 10 | 2.482
[15 empty] | 11 | 2.564
[15 empty] | 12 | 2.636
[15 empty] | 13 | 2.699
[15 empty] | 14 | 2.755
[15 empty] | 15 | 2.806
[15 empty] | 16 | 2.852
[15 empty] | 17 | 2.894
[15 empty] | 18 | 2.932
[15 empty] | 19 | 2.968
[15 empty] | 20 | 3.001
[15 empty] | 25 | 3.135
[15 empty] | 30 | 3.236
[15 empty] | 35 | 3.316
[15 empty] | 40 | 3.381
[15 empty] | 50 | 3.482
[15 empty] | 60 | 3.56
[15 empty] | 70 | 3.621
[15 empty] | 80 | 3.673
[15 empty] | 90 | 3.716
[15 empty] | 100 | 3.384
[15 empty] | 120 | 3.445
[15 empty] | 140 | 3.495
[15 empty] | 160 | 3.537
[15 empty] | 180 | 3.574
[11 empty] | Coefficient K2 |  |  |  | 200 | 3.606
n | 3 |  | nombre de carottes |  | #VALUE! | [5 empty] | E | K2 |  |  | 250 | 3.671 |  |  | K2
fc,moyen | 25.4317 | MPa | valeur moyenne | [7 empty] | 1 | 0.82 | [5 empty] | 1 | 0.82
fc,max | 26.4347 | MPa | valeur maxi | [7 empty] | 1.1 | 0.838 | [5 empty] | 1.1 | 0.838
fc,min | 24.2014 | MPa | valeur mini | [7 empty] | 1.2 | 0.856 | [5 empty] | 1.2 | 0.856
s | 2.0345 | MPa | écart-type ³ 8% de fc,moyen | [7 empty] | 1.3 | 0.874 | [5 empty] | 1.3 | 0.874
CoV | 0.08 |  | = s/fc,moyen ≥ 8% | [7 empty] | 1.4 | 0.892 |  |  |  | fc,carotte | fc,carotte | 1.4 | 0.892
Gp |  |  | Tableau NA5 - Test de Grubbs | [7 empty] | 1.5 | 0.91 |  |  | 50 | 1.2037 | 1.1599 | 1.5 | 0.91
Grubbs |  |  | (fc,moyen - fc,min)/s |  | Test de Grubbs non applicable | [5 empty] | 1.6 | 0.928 |  |  | 60 | 1.1762 | 1.1372 | 1.6 | 0.928
Grubbs | [10 empty] | 1.7 | 0.946 |  |  | 70 | 1.1507 | 1.1164 | 1.7 | 0.946
Grubbs |  |  | -(fc,m - fc,maxi)/s | [7 empty] | 1.8 | 0.964 |  |  | 80 | 1.1269 | 1.0972 | 1.8 | 0.964
Grubbs |  | en valeur maximale | [8 empty] | 1.9 | 0.982 |  |  | 90 | 1.1048 | 1.0795 | 1.9 | 0.982
kn | #VALUE! | MPa | interpolation du Tableau 6 | [7 empty] | 2 | 1 |  |  | 100 | 1.0842 | 1.0633 | 2 | 1
M | 4 | MPa | interpolation du Tableau 7 | [11 empty] | 110 | 1.065 | 1.0483
kn | #VALUE! |  | Tableau 6 | [6 empty] | Coefficient K1 |  |  |  |  | 120 | 1.0471 | 1.0346
M | 4 | MPa | Tableau 7 | [6 empty] | D | fc,carotte | fc,carotte |  |  | 130 | 1.0303 | 1.022
fck,is | #VALUE! | MPa | Formule 3 | fck,is = fc,moyen - kn.s | [6 empty] | ≤ 41 | > 41 |  |  | 140 | 1.0146 | 1.0105
fck,is | 28.2014 | MPa | Formule 4 | fck,is = fc,min + M | [5 empty] | 50 | 1.2037 | 1.1599 |  |  | 150 | 1 | 1
fck,is | #VALUE! | MPa | Mini des deux résistances sur site | [6 empty] | 60 | 1.1762 | 1.1372
fck | #VALUE! | MPa | fck = résistance caractéristique au sens de la NF EN 206 = f'ck,is/0,85 | [6 empty] | 70 | 1.1507 | 1.1164
[10 empty] | 80 | 1.1269 | 1.0972
[10 empty] | 90 | 1.1048 | 1.0795
[10 empty] | 100 | 1.0842 | 1.0633
fis,brut | résistance déduite des résultats des écrasement de carottes | [8 empty] | 110 | 1.065 | 1.0483
fc,is | résistance carotte corrigée du béton in situ ramené à du 300/150 = K1.K2.fck,is,brut | [8 empty] | 120 | 1.0471 | 1.0346
fck,is | résistance caractéristique du béton in situ ramené à du 300/150 | [8 empty] | 130 | 1.0303 | 1.022
fck | résistance caractéristique au sens de la NF EN 206 = fck,is/0,85 | [8 empty] | 140 | 1.0146 | 1.0105
[10 empty] | 150 | 1 | 1
Tableau 6 - Valeurs de kn à utiliser dans la Formule (3)
[5 empty] | n | 8 | 10 | 12 | 16 | 20 | 30 | ∞
[5 empty] | kn | 2 | 1.92 | 1.87 | 1.81 | 1.76 | 1.73 | 1.64
Note on M2: L'utilisateur est prié de vérifier la pertinence des résultats